## Sheet1
题库名称 | 2021年沈阳局钢轨探伤工题库 | 题库说明 | 2021年沈阳局钢轨探伤工题库 | [8 empty] | 帮助
版本 | 1
作者 | 路路通工作室
日期 | 2021-08-18
题型 | 题目（必填） | 选项A | 选项B | 选项C | 选项D | 选项E | 选项F | 选项G | 选项H | 选项I | 选项J | 答案（必填） | 解析
单选题 | 无损检测对被检对象实行（ ）的检验。 | 0.8 | 0.5 | 0.7 | 1 | [6 empty] | D
单选题 | 双轨式探伤仪通过岔区的作业速度不得超过（ ）。 | 3km/h | 5km/h | 8km/h | 10km/h | [6 empty] | B
单选题 | 双轨式探伤仪标定分为动态标定和静态标定。静态标定是对于探头（探轮）和仪器综合性能的测试，（ ）一次。 | 每日 | 每周 | 每月 | 每季 | [6 empty] | B
单选题 | 60kg/m钢轨高度（ ）。 | 145mm | 152mm | 176mm | 192mm | [6 empty] | C
单选题 | 50kg/m钢轨高度（ ）。 | 145mm | 152mm | 176mm | 192mm | [6 empty] | B
单选题 | 43kg/m钢轨高度（ ）。 | 140mm | 152mm | 176mm | 192mm | [6 empty] | A
单选题 | 核伤大多起源于轨头踏面下（ ）范围内。 | 1-5mm | 5-8mm | 5-15mm | 10-20mm | [6 empty] | C
单选题 | 超声波探伤可检查金属材料、部分非金属材料的表面和（ ）缺陷。 | 近表面 | 外部 | 内部 | [7 empty] | C
单选题 | 通常把充满超声波的空间部分称为（ ） | 近场区 | 远场区 | 超声场 | 声压场 | [6 empty] | C
单选题 | A型显示超声波探伤仪有始发脉冲但无反射回波，在确定外部连接部件无故障时应重点检查仪器的( )。 | 前置放大电路 | 接收电路 | 扫描电路 | 报警电路 | [6 empty] | B
单选题 | 在远场，同直径平底孔声程从100mm增大到300mm，若不计材质衰减，则声压减少( )。 | 3倍 | 12dB | 24dB | 以上都不对 | [6 empty] | D
单选题 | 允许速度小于等于120km/h区段当波浪形磨耗谷深超过（ ）mm时应判为轻伤。 | 1.5 | 1 | 0.5 | 2.5 | [6 empty] | C
单选题 | 允许速度小于等于120km/h 区段当轨端或轨顶面剥落掉块长度超过（ ）且深度超过8mm时，应判为重伤。 | 15mm | 20mm | 30mm | 40mm | [6 empty] | C
单选题 | 超声波在弹性介质中传播的速度称为超声波的（ ）。 | 声速 | 波速 | 场速 | 音速 | [6 empty] | A
单选题 | 介质中任何一点处的声压和该点的振速之比称为（ ）。 | 波长 | 声压 | 声强 | 声阻抗 | [6 empty] | D
单选题 | 使用示波器观察被测电路的频率时，应适当选择与（ ）有关的旋钮和量程开关。 | X轴 | Y轴 | 纵轴 | 横轴 | [6 empty] | A
单选题 | A型显示超声波探伤仪，为了使扫描正程显示在荧光屏上而逆程不显示的电路称为（ ）。 | 增辉电路 | 发射电路 | 接收电路 | 与门电路 | [6 empty] | A
单选题 | 超声波探伤系统所具有的探测最小缺陷的能力，称为仪器的（ ）。 | 检出能力 | 灵敏度 | 分辨力 | 增益 | [6 empty] | B
单选题 | 在正常探伤灵敏度下，从探测表面到最近可探反射体的距离，称为仪器的（ ）。 | 探测盲区 | 可探测区 | 近场区 | 远场区 | [6 empty] | A
单选题 | 钢轨探伤仪面板上的粗细衰减器可调整探伤（ ）。 | 灵敏度 | 检出能力 | 动态范围 | 探测盲区 | [6 empty] | A
单选题 | 钢轨探伤仪在探测60kg/m钢轨时，轨型选择开关应放在（ ）档。 | 43 | 50 | 60 | 75 | [6 empty] | C
单选题 | 如果钢轨探伤仪0°和双35°报警为共用电路时，使用0°探头探伤，0°反报警门内有底波，但0°报警系统长报警,应注意0°双35°开关是否在（ ）位置。 | 0° | 70° | 37° | 双35° | [6 empty] | A
单选题 | A型显示超声波探伤仪，把从探头接收的信号进行放大并送往显示电路的电路为（ ）。 | 接收电路 | 发射电路 | 放大电路 | 脉冲电路 | [6 empty] | A
单选题 | A型显示超声波探伤仪，使荧光屏产生扫描线的电路为（ ）电路。 | 接收 | 发射 | 放大 | 扫描 | [6 empty] | D
单选题 | 钢轨探伤仪将抑制扳到“小”时，则动态范围（ ）。 | 变大 | 变小 | 不变 | 适中 | [6 empty] | A
单选题 | 钢轨探伤仪各通道（ ）发射并接收超声波的。 | 是同一时刻 | 不是同一时刻 | 交替发射接受 | 定期时刻 | [6 empty] | B
单选题 | 超声波传播速度与频率之比等于（ ）。 | 波长 | 波幅 | 声阻抗 | [7 empty] | A
单选题 | 竖直力的主要组成部分是车轮的（ ）。 | 轮重 | 轴重 | 转向架 | 车体 | [6 empty] | A
单选题 | A型显示的示波屏上的水平基线表示（ ）。 | 超声波反射能量的大小 | 探头的移动距离 | 超声波传播时间或距离 | 伤损的大小 | [6 empty] | C
单选题 | A型显示钢轨超声波探伤仪的扫描电路，由扫描闸门发生器锯齿波发生器和（ ）三部分组成。 | 锯齿波放大器 | 分频器 | JK触发器 | 脉冲器 | [6 empty] | A
单选题 | 目前常用的超声波探伤仪的显示方式为（ ）。 | A型显示 | B型显示 | C型显示 | X－Ｙ记录仪显示 | [6 empty] | A
单选题 | 将接收到的信号放大来使之变为合适的信号输至视波管显示的电路称为（ ）。 | 脉冲发生器 | 接收放大器 | 同步发生器 | 扫描线路 | [6 empty] | B
单选题 | 使发射探头的晶片获得突发性能量的电路称为（ ）。 | 脉冲发生器 | 接收放大器 | 同步发生器 | 衰减器 | [6 empty] | A
单选题 | 在仪器示波屏上显示与缺陷无关信号来源有（ ）。 | 轮廓的反射 | 侧面效应 | 表面状态 | 以上都是 | [6 empty] | D
单选题 | TB/T2658.21～K1横波探头从钢轨踏面上对轨、头轨腰直至轨底进行扫查。轨头部位也可用K≥（ ）横波探头从踏面上进 行扫查。 | 1 | 2 | 3 | 4 | [6 empty] | B
单选题 | 声速对缺陷的定位影响非常大，特别是一般斜探头的标定在试块上进行，当工件和试块的声速不同时，就会使探头的（ ）发生变化。 | 灵敏度 | 声束 | K值 | 分辨力 | [6 empty] | C
单选题 | 利用缺陷当量计算法定量时，其声程应大于（ ）探头近场长度，结果比较准确。 | 1.5倍 | 2倍 | 2.5倍 | 3倍 | [6 empty] | D
单选题 | 其他站线平直及异型夹板超过5mm，双头及鱼尾型夹板超过（ ）mm时，应及时更换。 | 5 | 10 | 15 | 20 | [6 empty] | C
单选题 | 允许速度小于等于120km/h 区段当轨端或轨顶面剥落掉块长度超过（ ） mm且深度超过4mm时，应判为轻伤。 | 5 | 10 | 15 | 20 | [6 empty] | C
单选题 | 允许速度小于等于120km/h区段当钢轨顶面擦伤深度超过（ ）mm时，应判为轻伤。 | 1 | 1.5 | 2 | 2.5 | [6 empty] | A
单选题 | 面板设有0°双35°开关的钢轨探伤仪使用0°探头探测普轨地段时应置于（ ）位置。 | 0° | 70° | 37° | 双35° | [6 empty] | A
单选题 | 允许速度大于120km/h区段当钢轨锈蚀经除锈后轨底厚度不足8mm或轨腰厚度不足（ ）mm时，应判为重伤。 | 12 | 14 | 16 | 18 | [6 empty] | B
单选题 | 根据《铁路线路修理规则》规定，无缝线路钢轨重伤和折断的处理后，对焊轨要求：在线路上焊接时气温不应低于（ ）。放行列车时，焊缝温度应低于300°C。 | 0°C | 5°C | 10°C | -10°C | [6 empty] | A
单选题 | 根据《铁路线路修理规则》规定,辙叉心、辙叉翼轨面剥落掉块,在允许速度大于120km/h的线路上长度过15mm，且深度超过15mm,在其他线路上长度超过15 mm，且深度超过（ ） mm，可判为轻伤。 | 2 | 3 | 4 | 5 | [6 empty] | B
单选题 | 根据《铁路线路修理规则》规定,可动心轨宽40mm断面及可动心轨宽20mm断面对应的翼轨垂直磨耗不含翼轨加高部分超过（ ）mm，判为轻伤。 | 2 | 4 | 6 | 8 | [6 empty] | B
单选题 | 根据《铁路线路修理规则》规定,辙叉心、辙叉翼轨面剥落掉块长度超过30 mm，且深度超过（ ）mm，判为重伤。 | 10 | 4 | 6 | 8 | [6 empty] | C
单选题 | 根据《铁路线路修理规则》规定,辙叉的叉趾、叉跟轨头及下颚部位裂纹超过（ ）mm，应判为重伤。 | 20 | 25 | 30 | 40 | [6 empty] | C
单选题 | 根据《钢轨探伤管理规则》规定，执机人员必须具有I级或以上级别的探伤人员技术资格；Ⅱ级探伤人员应不少于探伤人员总数的（ ）。 | 0.3 | 0.4 | 0.5 | 0.7 | [6 empty] | C
多选题 | A型显示钢轨超声波探伤仪接收电路由（ ）组成。 | 衰减器 | 高频放大器 | 检波、抑制 | 视频放大器 | [6 empty] | ABCD
多选题 | 目前我国采用的钢轨焊接类型有（ ） 。 | 闪光焊 | 气压焊 | 铝热焊 | [7 empty] | ABC
多选题 | 焊接接头由（ ）构成。 | 焊缝 | 热影响区 | 钢轨 | [7 empty] | AB
多选题 | A型显示钢轨超声波探伤仪的扫描电路由（ ）三部分组成。 | 扫描闸门发生器 | 锯齿波发生器 | 锯齿波放大器 | [7 empty] | ABC
多选题 | 接头夹板伤损达到什么程度应及时更换（ ） | 折断。 | 中央裂纹(中间两螺栓孔范围内)正线、到发线有裂纹 | 其他站线平直及异形夹板超过5mm，双头及鱼尾形夹板超过15mm。 | 其他部位裂纹发展到螺栓孔。 | 胶接绝缘夹板性能不良 | [5 empty] | ABCD
多选题 | 仪器荧光屏上显示的水平亮线，称为（ ） | 发射脉冲 | 时基线 | 扫描线 | [7 empty] | BC
多选题 | CSK-1A试块能测定探伤仪和探头的哪些指标（ ） | 探伤仪的水平线性、垂直线性、动态范围 | 调整纵波探测范围、校正时基线 | 测定斜探头的分辨率、入射点、声轴偏斜角、折射角或K值 | 测定直探头的分辨率，盲区和穿透力 | 调节横波扫描速度和零位校正。 | [5 empty] | ABCDE
多选题 | TB/T 2658.21-2007标准对在役焊缝单探头法扫查方式有哪些要求（ ） | 用K0.8～K1横波探头从钢轨踏面上对轨头、轨腰直至轨底进行扫查。 | 轨头部位也可用K≥2横波探头从踏面上进行扫查。 | 宜用K≥2横波探头从轨底斜面上对轨底部位进行扫查。 | [7 empty] | ABC
多选题 | TB/T 2340-2012标准对钢轨探伤仪的动态范围是怎样规定的 | 抑制最大时为2～6dB | 抑制最大时为2～4dB | 抑制最小时不低于16dB。 | 抑制最小时不低于18dB。 | [6 empty] | AC
多选题 | 轨道由哪些部分组成（ ） | 轨道由钢轨 | 轨枕 | 联结零件 | 道床 | 轨道加强设备和道岔 | [5 empty] | ABCDE
单选题 | 允许速度小于等于120km/h区段当钢轨低头超过（ ）mm时，应判为轻伤。 | 1 | 2 | 3 | 4 | [6 empty] | C
多选题 | 在钢轨探伤仪的测试中WGT-3试块的作用是什么（ ） | 利用110mm底面测定仪器0°探头通道和0°探头的灵敏度余量 | 利用深3x65横通孔测定仪器37°、70°探头通道、探头的灵敏度余量及楔内回波幅度和测定各种探头的声束宽度 | 利用3x80横通孔测定0°探头的声轴偏斜角度 | [7 empty] | ABC
多选题 | 超声波的衰减的原因（ ） | 扩撒衰减 | 散射衰减 | 吸收衰减 | 界面反射 | [6 empty] | ABC
多选题 | 散射衰减的原因（ ） | 材料的内部组织 | 入射波的波长 | 异质界面的不平度 | [7 empty] | ABC
多选题 | 超声场的特征值有哪些（ ） | 声压 | 声强 | 声阻抗 | 声速 | [6 empty] | ABC
多选题 | 常用的缺陷的定量方式（ ） | 底波高度法 | 当量法 | 测长法 | 脉冲反射法 | [6 empty] | ABC
多选题 | 影响缺陷定位精度的有哪些（ ） | 仪器的影响 | 探头的影响 | 工件的影响 | 缺陷的影响 | 操作人员的影响 | [5 empty] | ABCDE
多选题 | 影响缺陷定量精度的有哪些（ ） | 仪器及探头的影响 | 耦合和衰减的影响 | 工件的影响 | 缺陷状态的影响 | [6 empty] | ABCD
多选题 | 探伤生产机构应配备超声波探伤对比试块有 （ ）。 | WGT-3 | CSK-1A | GTS-60 | 阶梯试块 | [6 empty] | ACD
多选题 | 关于工件本身对缺陷定位的影响有哪些 | 工件表面粗糙 | 工件的材质 | 工件表面形状 | 工件边界 | 工件的温度 | [5 empty] | ABCDE
多选题 | 仪器及探头哪些性能对缺陷定量有影响（ ） | 频率的影响 | 衰减器精度和垂直线性的影响 | 晶片尺寸的影响 | 探头K值的影响 | [6 empty] | ABCD
多选题 | TB/T2658.21规定超声波探头折射角误差（ ） | 折射角在37°-45°之间≤1.5° | 折射角在37°-45°之间≤1° | 折射角≥60°时≤2° | 折射角≥60°时≤1.5° | [6 empty] | AC
多选题 | TB/T2658.21规定探头工作环境温度（ ）在这些情况下能正常工作。 | 普通型探头-20℃—50℃ | 低温型探头-30℃—50℃ | 低温型探头-35℃—50℃ | 超低温型探头-40℃—40℃ | [6 empty] | ABD
多选题 | 下面那些是《铁路线路修理规则》中钢轨重伤 （ ） | 钢轨表面鱼鳞裂纹 | 120km/h＜最高速度≤160km/h区段，钢轨低头超过2.5mm | 160km/h＜最高速度≤200km/h区段钢轨顶面擦伤，深度超过1mm | 最高速度≤120km/h区段，钢轨低头超过3.5mm | [6 empty] | BCD
多选题 | 可用来表示超声波检测仪与探头组合性能的指标是（ ） | 动态范围 | 盲区 | 灵敏度余量 | 分辨力 | [6 empty] | BCD
多选题 | 下列关于尖轨、可动心轨、基本轨存在伤损或病害应及时修理或更换叙述正确的是（ ）： | 尖轨、可动心轨顶面宽50mm及以上断面处，尖轨顶面低于基本轨顶面、可动心轨顶面低于翼轨顶面2mm及以上。 | 尖轨、可动心轨顶面宽50mm及以下断面处，尖轨顶面高于基本轨顶面、可动心轨顶面高于翼轨顶面2mm及以上。 | 基本轨垂直磨耗，60kg/m及以上钢轨，在允许速度大于120km/h的正线上超过6mm，其他正线上超过8mm，到发线上超过10mm，其他站线上超过llmm。 | 尖轨、可动心轨、基本轨伤损达到钢轨轻伤标准时 | [6 empty] | ABCD
判断题 | 0°探头探测钢轨轨底纵向劈裂使用的是纵波 ( ) | [10 empty] | Y
判断题 | 0°探头探测钢轨使用的是纵波（ ） | [10 empty] | Y
判断题 | A型显示超声波探伤仪，加大抑制量将使仪器的灵敏度变差，不利于当量计算（） | [10 empty] | N
判断题 | GHT-5试块轨头和轨腰0度探头区称为C区 （ ） | [10 empty] | N
判断题 | TB/T 2340-2012标准规定，37°探头在GTS-60试块上探测应能逐个发现除 15°以外的各种螺孔裂纹( ) | [10 empty] | Y
判断题 | υmax小于等于120km/h，正线及到发线，60kg/m钢轨头部垂直磨耗9mm为轻伤 () | [10 empty] | Y
判断题 | 超声波发射的声波频率主要是由晶片的厚度决定的（） | [10 empty] | Y
判断题 | 对发生磨耗的钢轨、道岔、调节器等，每年对磨耗检查不少于1遍。对磨耗接近重伤的钢轨、磨耗接近轻伤的道岔和调节器，每年检查不少于1遍（） | [10 empty] | N
判断题 | 对正线钢轨现场焊接焊缝表面质量及平直度，每年检查不少于1遍（） | [10 empty] | Y
判断题 | 探伤作业应遵循“接头（焊缝）站停、看波”制度，以不高于1.5km/h速度检测,“小腰慢、大腰匀速探”的要求，同时应做到仪器与手工检查相结合（） | [10 empty] | Y
判断题 | 在役焊缝单探头法宜用K0.8～K1横波探头从钢轨踏面上对轨头、轨腰直至轨底进行扫查 （ ） | [10 empty] | Y
判断题 | 超声波的波型有纵波、横波、表面波、板波( ) | [10 empty] | Y
判断题 | 钢轨焊缝中的光斑和灰斑属面积型缺陷( ) | [10 empty] | Y
判断题 | 钢轨的总磨耗＝垂直磨耗＋1/3侧面磨耗（ ） | [10 empty] | N
判断题 | 钢轨探伤车检查的伤损应采用探伤仪进行复核( ) | [10 empty] | Y
判断题 | 常备再用轨，在上备轨架前必须进行钢轨全长范围内的探伤检查( ) | [10 empty] | Y
判断题 | 根据《钢轨探伤管理规则》规定，凡发现乙炔气割或烧孔钢轨应迅速通知线路工区立即更换() | [10 empty] | Y
判断题 | 根据《钢轨及焊缝探伤作业指导书》的规定，应确保钢轨探伤仪状态良好。严禁故障及状态不良的仪器上道作业。上道使用的钢轨探伤仪可以没有年检合格证（） | [10 empty] | N
判断题 | 钢轨探伤车分为铁道部钢轨探伤车和铁路局钢轨探伤车( ) | [10 empty] | Y
判断题 | 沈阳铁路局数字化钢轨探伤仪使用管理办法中规定：对探伤作业时耦合状态不良应及时通知班组长和车间主任( ) | [10 empty] | Y
判断题 | 根据《钢轨及焊缝探伤作业指导书》的规定，普轨探伤检查组2台探伤仪为一组，每组人员不少于7人；其中执机4人含负责人、辅助执机兼检查钢轨外观、夹板，防护3人，如瞭望条件不好可增设防护员( ) | [10 empty] | Y
判断题 | 根据《钢轨及焊缝探伤作业指导书》的规定，焊补处表面破损超声波束无法从轨面射时，应从轨头侧面进行扫查，扫查长度范围必须满足轨头宽度的一次波探测需求( ) | [10 empty] | Y
判断题 | 根据《钢轨及焊缝探伤作业指导书》的规定，设有减速顶或缓行器的钢轨探伤应采用改造的钢轨探伤仪或手杖式探伤仪，按规定周期进行探伤检查( ) | [10 empty] | Y
判断题 | 用单斜探头检查厚焊缝时，与探测面垂直且大而平的缺陷时，最容易漏伤 ( ) | [10 empty] | Y
单选题 | 对于连续介质来说，任何一点的振动将引起相邻质点的振动，所以波在介质中达到的每一点都可以看作是新的波源向前发出（ ）波。 | 柱面波 | 球面波 | 平面波 | 球面子波 | [6 empty] | D
单选题 | 《钢轨探伤管理规则》规定，焊缝焊接缺陷达到规定的新焊焊缝判废程度时判为重伤，未达到时（ ）。 | 不判伤 | 判轻伤 | 判轻伤有发展 | 视具体情况判定 | [6 empty] | B
单选题 | 允许速度小于等于120km/h区段当钢轨低头超过（ ）mm时应判为重伤。 | 1.5 | 2.5 | 3.5 | 4.5 | [6 empty] | C
单选题 | 钢轨探伤仪的轨型选择开关在探伤时，应根据不同轨型放置（ ）位置。 | 相应 | 不同 | 适当 | 水平 | [6 empty] | A
单选题 | 根据《普速普速铁路线路修理规则》规定,基本轨垂直磨耗，60kg/m及以上钢轨，在允许速度大于120km/h的正线上超过（ ）mm，其他正线上超过8mm，到发线上超过10mm，其他站线上超过11mm，应及时修理或更换。 | 4 | 6 | 8 | 10 | [6 empty] | B
单选题 | 钢轨探伤仪的衰减器每增加或减少12db衰减量误差不得超过±（ ）。 | 1db | 0.5db | 1.5db | 2db | [6 empty] | A
单选题 | A型显示的示波屏上信号的垂直幅度表示（ ）。 | 返回到探头的超声波能量的大小 | 探头的移动距离 | 超声脉冲反射后经过的时间 | 被检材料的厚度 | [6 empty] | A
单选题 | 在超声波仪器示波屏上能显示的信号最大高度，称为（ ）。 | 距离—振幅高度 | 吸收电平 | 垂直极限 | 分辨率极限 | [6 empty] | C
单选题 | 37°探头探测一孔向轨端向下或水平裂纹常采用（ ）。 | 二次报警法 | 二次反射法 | 探头位置法 | 0°相关法 | [6 empty] | B
单选题 | 37°探头探测一孔向二孔方向向上裂纹一般常采用（ ）。 | 二次报警法 | 二次反射法 | 探头位置法 | 0°相关法 | [6 empty] | C
单选题 | 正常钢轨探伤作业中，70°探头应能发现闪光焊（ ）缺陷。 | 轨头垂直横向裂纹 | 轨腰裂纹 | 轨底角灰斑 | 轨底烧伤 | [6 empty] | A
单选题 | 液体中能存在的波形是（ ）。 | 纵波 | 横波 | 纵波和横波 | 表面波 | [6 empty] | A
单选题 | 容易探测到的缺陷尺寸一般不小于（ ）。 | 波长的一半 | 1个波长 | 1/4波长 | 若干波长 | [6 empty] | D
单选题 | 使用前37°探头探测钢轨实物试块螺孔（ ）时，在螺孔反报警门内应有螺孔反射波和螺孔裂纹波 | 37°上斜裂纹 | 37°下斜裂纹 | 37°倒打裂纹 | 轨底斜裂纹 | [6 empty] | A
单选题 | 某探头的种类标识为Z，它表示为（ ）。 | 直探头 | 斜探头 | 分割探头 | 水浸探头 | [6 empty] | A
单选题 | 为了定位方便，探伤仪时基线应按（ ）标定。 | 水平 | 垂直 | 水平或垂直 | 声程 | [6 empty] | C
单选题 | 在检测条件相同的情况下，某一个缺陷的指示埋藏深度及回波高度与对比试块上φ4mm平底孔相同，则该缺陷的大小相当于（ ）平底孔。 | φ2mm | φ4mm | φ3mm | φ5mm | [6 empty] | B
单选题 | 钢轨手工检查小锤的重量应根据轨型而定，一般检查60Kg/m及以上钢轨用（ ）。 | 0.5Kg | 0.7Kg | 0.9Kg | 1.0Kg | [6 empty] | D
单选题 | 70°探头入射点距夹板（60Kg/m）108mm左右时，产生报警，并在荧光屏一二次波交替处显示波幅稳定的单支回波，该回波是（ ）。 | 额部锈蚀波 | 夹板卡损波 | 螺孔反射波 | 轨面擦伤波 | [6 empty] | B
单选题 | 超声波探伤，从各个方向都能探测到的缺陷是（ ）缺陷。 | 平面形 | 圆柱形 | 点状形 | 片状形 | [6 empty] | C
单选题 | 轨头刨切、斜式刨切断轨轨道衡因钢轨刨切及活铁部位局部受力过大，轨件伤损频发，对该部位应加强探伤检查。检查周期为（ ）一次（钢轨探伤及通用仪器对上述刨切部位进行全断面探伤）。 | 每月 | 每季 | 每半年 | 每年 | [6 empty] | A
单选题 | 下列频率中导致超声衰减损失最大的频率是（ ）。 | 0.5MHz | 1.25MHz | 2.5MHz | 5MHz | [6 empty] | D
单选题 | 在役道岔特定部位探伤周期为每年（ ）次。 | 1 | 2 | 3 | 4 | [6 empty] | B
单选题 | 段界之间钢轨探伤，应互相延长（ ）m探伤，以防出现真空地段。 | 10 | 15 | 25 | 50 | [6 empty] | C
单选题 | 数字化探伤仪里程修正：现场探伤作业中,每（ ）进行一次里程修正。 | 200米 | 半公里 | 整公里 | 800米 | [6 empty] | B
单选题 | 回波频率：在役焊缝和铝热焊焊缝大于、等于（ ）MHz。 | 2 | 2.5 | 3 | 4 | [6 empty] | B
单选题 | 回波频率：新焊接触焊（移动闪光焊缝）和气压焊焊缝大于、等于（ ）MHz。 | 2 | 2.5 | 3 | 4 | [6 empty] | D
单选题 | 探测面：焊缝探伤在推瘤和打磨以后进行，焊缝处温度应冷却至（ ）℃以下，探测面不应有焊渣、焊瘤或严重锈蚀等。探测面探伤前应进行除锈并打磨平整。 | 40 | 45 | 50 | 300 | [6 empty] | A
单选题 | 探伤作业应遵循“接头（焊缝）站停、看波”制度，以不高于（ ）km/h速度检测,“小腰慢、大腰匀速探”的要求，同时应做到仪器与手工检查相结合。 | 0.5 | 1 | 1.5 | 2 | [6 empty] | C
单选题 | 道岔人工检查，尖轨跟端变截面前200mm至跟端铝热焊缝后（ ）mm范围内重点检查。 | 100mm | 200mm | 300mm | 400mm | [6 empty] | B
单选题 | 连接超声波探伤仪和探头的电缆，是由一层导体将另一根带绝缘层的导线包在中心，这种电缆称为（ ？ ）。 | BX电缆 | 导线管 | 同轴电缆 | 超声波传导电缆 | [6 empty] | C
单选题 | 描述超声波探伤系统区分两个相邻的缺陷回波能力的术语，称为（ ？ ）。 | 灵敏度 | 穿透力 | 分离 | 分辨力 | [6 empty] | D
单选题 | 同一种固体材料中，在给定频率下产生波长最短的波动型式是（ ）。 | 纵波 | 压缩波 | 横波 | 表面波 | [6 empty] | D
判断题 | 无损检测不能对被检对象实行100％的检验。 | [10 empty] | N
判断题 | 双轨式探伤仪上道作业，普速铁路天窗时间单线地段每次不应少于90分钟，双线地段每次不应少于120分钟。 | [10 empty] | Y
判断题 | 斜探头的斜楔应采用纵波声速比试件横波声速大的材料制成。 | [10 empty] | N
判断题 | 双轨式探伤仪非作业时运行速度小于等于20km/h，作业速度度小于等于15km/h，遇小半径曲线、长大坡道或轨面状态不良等地段，应适当降低作业速度。通过岔区的作业速度不得超过5km/h。 | [10 empty] | Y
判断题 | 双轨式探伤仪标定分为动态标定和静态标定。静态标定是对于探头（探轮）和仪器综合性能的测试，每月一次。 | [10 empty] | N
判断题 | 用单晶片探头探伤时，探头只能发射或接收超声波。 | [10 empty] | N
判断题 | 钢轨鱼鳞裂纹地段也是核伤最易产生地段之一，因此探伤工探测鱼鳞裂纹地段时，应根据报警状态经常调节探伤灵敏度，避免仪器常报警而影响探伤进度。 | [10 empty] | N
判断题 | 探测钢轨螺栓孔水平裂纹时，0°探头对应的通道，将在荧光屏上显示正常螺孔波和水平裂纹波。 | [10 empty] | Y
判断题 | 探测钢轨螺孔斜裂纹时，O°探头报警位移量将比正常螺孔长，但一般无裂纹回波。 | [10 empty] | Y
判断题 | 钢轨轨顶焊补部位是钢轨最薄弱处所之一，钢轨探伤仪在探伤灵敏度正常情况下，一旦发现该部位穿透式失底波或反射式有回波显示，应果断判伤并及时通知有关部门，防止断轨发生。 | [10 empty] | Y
判断题 | 钢轨探伤仪37°探头探测不同轨型时，轨底垂直轨腰部分横向裂纹回波都显示在同一刻度上。 | [10 empty] | N
判断题 | 70°探头探伤时，当回波信号显示在一次波探测范围内，则表明轨头内侧一次波探测范围内有伤损存在。 | [10 empty] | N
判断题 | 37°探头探伤时，三、四象限的裂纹波一定出在正常螺孔波之后。 | [10 empty] | Y
判断题 | 37°探头不能发现螺栓孔水平裂纹。 | [10 empty] | N
判断题 | 37°探头能发现轨底三角区的横向裂纹。 | [10 empty] | N
判断题 | 当0°探头对螺孔探测时的波形显示过程为：底波、底波＋螺孔波、螺孔波、螺孔波＋底波、底波时，则表明此螺孔正常。 | [10 empty] | Y
判断题 | 0°探头探伤时，如发现孔波和底波交替不明显，就说明此螺孔有裂纹存在。 | [10 empty] | N
判断题 | 0°探头主要发现轨头、轨腰至轨底部位的水平裂纹和纵向垂直裂纹。 | [10 empty] | Y
判断题 | 在役焊缝探伤，宜用K0.8～K1横波探头从钢轨踏面上对轨头、轨腰直至轨底进行扫查。轨头部位也可用K大于等于2横波探头从踏面上进行扫查。 | [10 empty] | Y
判断题 | 在脉冲反射式探伤中，探头接收到的返回声压与入射声压之比称为声压透过率。 | [10 empty] | N
判断题 | 纵波探头指的就是0°探头。 | [10 empty] | N
判断题 | 钢轨探伤仪0°探头探伤如无缺陷反射波，则探测范围内无缺陷存在。 | [10 empty] | N
判断题 | 钢轨探伤中保护膜与探头之间的油层干枯、含有气泡或探头与钢轨之间水量不足、耦合不良都会引起灵敏度下降，其原因是界面间进入空气，使透入钢中的超声能量减小。 | [10 empty] | Y
判断题 | 钢轨探伤中，为了提高双35°探头的探伤灵敏度应尽量提高增益。 | [10 empty] | N
判断题 | 分别用70°和37°探头对同一缺陷进行探测，探得的缺陷深度的刻度是不相等的。 | [10 empty] | N
判断题 | 70°探头在检查中有回波显示，在轨头内一定存在伤损。 | [10 empty] | N
判断题 | 使用70°探头探测轨头核伤，若只有一次反射波说明核伤的倾斜方向与声波的入射方向相垂直。 | [10 empty] | Y
判断题 | 使用70°探头，探测轨头核伤，若两侧的反射波位移量相等，说明核伤与轨面垂直。 | [10 empty] | Y
判断题 | 使用70°探头，探测轨头核伤，若只有二次反射波，说明核伤的倾斜方向和探头声波入射方向垂直。 | [10 empty] | N
判断题 | 核伤主要产生的部位在钢轨头部内侧，随着核伤直径增大，钢轨承载能力急剧下降，在高速重载的使用环境下极易发生钢轨折断。 | [10 empty] | Y
判断题 | 大运量重载区段，由于车轮与钢轨间接触应力过大，在列车荷载多次作用下，先产生轨头顶面剥离或其他表面伤损，然后发展成核伤。 | [10 empty] | Y
判断题 | 一般核源位于轨头内侧上角距顶面和侧面5~15mm的范围内. | [10 empty] | Y
判断题 | 曲线上股，大坡道地段，钢轨小腰和道岔基本轨等，最容易产生疲劳核伤，这些地段在钢轨探伤中应引起重视。 | [10 empty] | Y
判断题 | 粗糙的探测表面将导致探伤灵敏度降低。 | [10 empty] | Y
判断题 | 钢轨核伤是钢轨探伤中常见的伤损之一。 | [10 empty] | Y
判断题 | 对检查出的伤损钢轨，应规定的方法在轨头上用白铅油作出标记。 | [10 empty] | N
判断题 | 钢轨探伤仪各通道是同一时刻发射并接收超声波的。 | [10 empty] | N
判断题 | 普通线路及道岔前后和长大隧道范围地段探伤速度不超过1km/h。 | [10 empty] | N
判断题 | 钢轨顶面擦伤产生的裂纹会向下发展成核伤。 | [10 empty] | Y
判断题 | 钢轨顶面擦伤易产生脆裂造成严重剥落掉块。 | [10 empty] | Y
判断题 | 超声波探伤是五大常规无损探伤中应用最广泛的一种检测方法。 | [10 empty] | Y
判断题 | 超声波之所以能够探伤是因为其与可闻声波相比声速较快。 | [10 empty] | N
判断题 | 钢轨的疲劳缺陷一定产生在钢轨头部。 | [10 empty] | N
判断题 | 频率低于20Hz的机械波称为次声波，频率高于20kHz的机械波称为超声波。 | [10 empty] | Y
判断题 | 螺孔裂纹产生的主要原因是钻孔不当、接头冲击过大、线路养护不良等。 | [10 empty] | Y
判断题 | 手工检查钢轨，一般按“一看，二敲，三照，四卸”的程序进行。 | [10 empty] | Y
判断题 | 一次波是指探头发射的超声波在未被轨头下颚反射之前，由伤损或轨端断面反射的回波。 | [10 empty] | Y
判断题 | 二次波是指超声波经轨头下颚反射后，尚未被轨顶面反射之前，由伤损或轨端断面反射的回波。 | [10 empty] | Y
判断题 | 钢轨探伤中遇有铝热焊焊缝的晶粒粗大等引起灵敏度下降、杂波增多，这都是散射现象。 | [10 empty] | Y
判断题 | A型显示脉冲反射式探伤法可以根据缺陷回波在荧光屏水平基线上的位置来确定缺陷深度。 | [10 empty] | Y
判断题 | 横波探头在检测过程中，斜楔将会磨损。 | [10 empty] | Y
判断题 | 当斜楔后面磨损较大时，折射角增大，探头K值增大。 | [10 empty] | Y
判断题 | 超声波是人耳能听到的声波。 | [10 empty] | N
判断题 | 探头中压电晶片的功能是将电能转换成机械能而不能将机械能转换成电能。 | [10 empty] | N
判断题 | 介质质点的振动方向与波的传播方向一致的称为纵波。 | [10 empty] | Y
判断题 | 横波是指介质质点的振动方向与波的传播方向相垂直的波。 | [10 empty] | Y
判断题 | 工件底面与检测面不平行、底面粗糙或沾有水迹、油污时，利用底波调节的灵敏度将会偏高，缺陷定量误差增加。 | [10 empty] | Y
判断题 | 近场区以远的区域称为超声场。 | [10 empty] | N
判断题 | 如果探测面粗糙，应该采用较高频率的探头探伤。 | [10 empty] | N
判断题 | 探伤时加大探头压力，回波幅度增高，这是由于压力所产生的机械能部分转换为声能的结果。 | [10 empty] | N
判断题 | 两台探伤仪同时作业时，当一台探伤仪发现伤轨时，应立即打上标记。 | [10 empty] | N
判断题 | 因故暂停探伤作业，如续探则应后退不少于1m重复探伤。 | [10 empty] | Y
判断题 | 整铸锰钢叉心也要用钢轨探伤仪进行探伤。 | [10 empty] | N
判断题 | 钢轨缺陷包括制造中遗留的缺陷和使用过程发生的缺陷两类，后者简称为钢轨伤损。 | [10 empty] | Y
判断题 | 轨面鱼鳞状缺陷极易发展成轨头带帽的核伤。 | [10 empty] | Y
判断题 | 夹渣可能产生在闪光焊缝的任何部位。 | [10 empty] | N
判断题 | 探伤速度一般规定，在普通线路及道岔前后和长大桥隧地段每小时不超过3km。 | [10 empty] | N
判断题 | 在仪器示波屏上显示的被检工件底面反射信号称为底面回波。 | [10 empty] | Y
判断题 | 探伤通过高锰钢整铸辙叉时，应手工检查。 | [10 empty] | Y
判断题 | 在同一介质中，纵波入射角等于横波反射角。 | [10 empty] | N
判断题 | 超声波探伤能准确判定缺陷的种类和形状。 | [10 empty] | N
判断题 | 探头晶片与缺陷表面不平行的超声波探伤方法，称为斜射法。 | [10 empty] | N
判断题 | 超声探伤只适用于检测材料的内部缺陷。 | [10 empty] | N
判断题 | 一个垂直线性良好的探伤仪，当回波波幅从80％处降至5％时，应衰减32dB。 | [10 empty] | N
判断题 | 钢轨探伤仪中的0°探头具有穿透式和反射式两种探伤方法。 | [10 empty] | Y
判断题 | 同型号钢轨探伤仪的零部件应具有互换性。 | [10 empty] | Y
判断题 | 钢轨探伤仪衰减器的衰减量应不大于60dB。 | [10 empty] | N
判断题 | 在测试钢轨探伤仪的探伤灵敏度时，探头应不加保护膜。 | [10 empty] | N
判断题 | 目前国内的长轨焊接方式主要有闪光焊和气压焊两种。 | [10 empty] | N
判断题 | 闪光焊与气压焊的不同主要在于加热方式不同。 | [10 empty] | Y
判断题 | 电极灼伤是指钢轨与焊机电极因接触不良产生的灼伤。 | [10 empty] | Y
判断题 | 烧伤是由砂轮打磨钢轨表面产生的。 | [10 empty] | N
判断题 | 数字探伤仪能够做到自动录制探伤过程并可以进行动态回放。 | [10 empty] | Y
判断题 | 如果轨底横向裂纹与轨底不裂通，则不能形成角反射。 | [10 empty] | Y
判断题 | 核对轨头严重磨耗的轨头下颚形成的横向裂纹一般采用侧校。 | [10 empty] | Y
判断题 | 焊补层下的核伤，核源多数在焊补层下方最深点。 | [10 empty] | Y
判断题 | 钢轨探伤仪37°探头可以检出任意角度的螺孔斜裂纹。 | [10 empty] | N
判断题 | 闪光焊、气压焊、铝热焊都属于锻造工艺。 | [10 empty] | N
判断题 | 当构件受拉时，纵向缺陷的危害最大。 | [10 empty] | N
判断题 | 用不同角度的探头对同一缺陷探测时，所得缺陷的深度是不同的。 | [10 empty] | N
判断题 | 裂纹已经贯通整个轨头截面判钢轨为重伤。 | [10 empty] | N
判断题 | 用任何方法作超声波探伤时，为有效地检出缺陷，应使超声波束与缺陷最大表面平行。 | [10 empty] | N
判断题 | 在无缝线路地段探伤速度不超过3km/h。 | [10 empty] | Y
判断题 | 由于近场区存在声压极大极小值，处于声压极大值处的较小缺陷可能回波较高，而处于声压极小值处的较大缺陷可能回波较低，这样就可能引起误判，所以超声探伤中总是尽量避开这一区域。 | [10 empty] | Y
判断题 | 钢轨顶面鱼鳞状缺陷波一般出现在二次波范围，有时波的位移量较大，对此应认真校对。 | [10 empty] | Y
判断题 | 钢轨焊缝中的光斑或灰斑缺陷因厚度极薄与母材声阻抗差异较小，大部分声波透射过去，而反射回波较弱，所以此类缺陷不易被发现。 | [10 empty] | Y
判断题 | 钢轨核伤多发生在钢轨头部，距作用边下5～15mm范围，距作用边内侧7.5mm 左右。 | [10 empty] | Y
判断题 | 为有效地发现近表面缺陷和区分相邻缺陷，探伤仪应盲区小、分辨率好。 | [10 empty] | Y
判断题 | 耦合剂的作用主要是排除探头与工件表面间的空气，使超声波能有效地传人工件，以达到探伤的目的。 | [10 empty] | Y
判断题 | υmax小于等于120km/h，钢轨顶面擦伤深度超过2mm为重伤。 | [10 empty] | Y
单选题 | 允许速度小于等于120km/h 区段当波浪形磨耗谷深超过（ ）mm时应判为轻伤。 | 0.5 | 1 | 1.5 | 2 | [6 empty] | A
单选题 | 在超声波探伤中由于探头影响反射波高度的因素有（ ）。 | 探头型式 | 晶片尺寸 | 波束方向 | 上述都有 | [6 empty] | D
单选题 | 在超声波探伤中由于耦合情况影响反射波高的因素有（ ）。 | 耦合剂特性 | 耦合层厚度 | 温度及界面反射率 | 上述都有 | [6 empty] | D
单选题 | 在超声波探伤中由于缺陷本身影响反射波高的因素有（ ）。 | 缺陷形状、取向和尺寸 | 缺陷性质 | 缺陷反射率 | 上述都有 | [6 empty] | D
单选题 | 探头折射角为37°的探头用K值表示应为（ ）。 | K0.75 | K0.8 | K1 | K2 | [6 empty] | A
单选题 | 钢轨探伤仪37°探头探测一孔向轨端向下斜裂纹或水平裂纹，一般采用（ ）方法进行。 | 探头位置法 | 二次反射法 | 二次报警法 | 0°相关法 | [6 empty] | B
单选题 | 探伤仪使幅度较小的一部分噪声信号不在显示屏上显示的调节旋钮（ ）。 | 抑制旋钮 | 检波旋钮 | 增益旋钮 | 衰减器 | [6 empty] | A
单选题 | GTS—60C试块钢轨长度为（ ）。 | 1400mm | 1600mm | 1800mm | 2000mm | [6 empty] | C
单选题 | 一个垂直线性好的探伤仪，荧光屏上波幅为80％，衰减12dB后，波幅为（ ）。 | 0.201 | 0.401 | 0.1 | 0.3 | [6 empty] | A
单选题 | 钢轨探伤仪0°探头探测（ ）缺陷时有回波显示。 | 斜裂纹 | 水平裂纹 | 核伤 | 垂直裂纹 | [6 empty] | B
单选题 | 超声波对界面斜入射时，声波人射方向与界面法线的夹角称为（ ）。 | 入射角 | 反射角 | 折射角 | 扩散角 | [6 empty] | A
单选题 | 在常用的五种探伤方法中，射线法探伤和（ ）法探伤，主要是用来检查内部缺陷。 | 超声探伤 | 磁粉探伤 | 渗透探伤 | 涡流探伤 | [6 empty] | A
单选题 | 为有效的发现工件内部的片状缺陷，应选用（ ）方法最合适。 | 超声探伤法 | 射线探伤法 | 磁粉探伤法 | 涡流探伤法 | [6 empty] | A
单选题 | 超声波探伤仪的水平线性与确定缺陷的（ ）有关。 | 位置 | 大小 | 性质 | 形状 | [6 empty] | A
单选题 | 超声波探伤仪的垂直线性与确定缺陷（ ）的有关。 | 位置 | 大小 | 性质 | 形状 | [6 empty] | B
单选题 | 对某一些物体施加压力时，在其表面将出现电荷，这一效应称为（ ）。 | 正压电效应 | 逆压电效应 | 电热效应 | 磁场效应 | [6 empty] | A
单选题 | 把某些物体放在电场中，它将产生形变，这一现象称为（ ）。 | 正压电效应 | 逆压电效应 | 电热效应 | 磁场效应 | [6 empty] | B
单选题 | 超声波在介质中传播形成衰减的主要原因有（ ）。 | 声场扩散 | 材质散射 | 材料吸收 | 上述都对 | [6 empty] | D
单选题 | A型显示超声波探伤仪，加大抑制量将使仪器的（ ）变差，不利于当量计算。 | 水平线性 | 垂直线性 | 分辨率 | 灵敏度 | [6 empty] | B
单选题 | 铸件往往难以用超声法检验，是因为（ ）。 | 材料结构非常致密 | 晶粒结构粗大 | 流线均匀 | 缺陷任意取向 | [6 empty] | B
单选题 | 现场探伤作业，仪器电压无指示的应急检查办法是（ ）。 | 检查保险管和更换电源线 | 调换电池 | 调换仪器头 | 检查保险管和更换电源线、调换电池、调换仪器头 | [6 empty] | D
单选题 | 现场探伤作业，某一通道仪器耦合报警，应检查的部位有（ ）。 | 探头位置 | 注水情况 | 探头耦合与连接 | 探头位置、注水情况、探头耦合与连接 | [6 empty] | D
单选题 | 钢轨探伤中，70°探头在钢中传播的是横波，在 探 头 楔 块 中的声波波形是（ ）。 | 表面波 | 横波 | 纵波 | 横波和纵波 | [6 empty] | C
单选题 | 在钢轨探伤中，根据轨型和轨面状态变化，应随时调整（ ）。 | 探头位置和水量 | 小方门位置和抑制 | 探测声程和灵敏度 | 探测深度 | [6 empty] | C
单选题 | 钢轨探伤中为有效的发现15°左右的螺孔裂纹、最好采用（ ）探头。 | 37° | 小角度 | K1 | K1.5 | [6 empty] | B
单选题 | 超声波直探头影响性能的主要部件是（ ）。 | 接头 | 保护膜 | 壳体 | 晶片和阻尼块 | [6 empty] | D
单选题 | 超声波斜探头，楔块的主要作用是 （ ）。 | 波形转换 | 发生超声波 | 接受超声波 | 减少杂波 | [6 empty] | A
单选题 | 某探头的种类标识为K，它的种类是用K值表示的（ ）。 | 直探头 | 斜探头 | 分割探头 | 水浸探头 | [6 empty] | B
单选题 | 被放大的信号幅度与缺陷的反射面积成正比地增大，放大器这一非饱和的放大区域称为（ ）。 | 灵敏度范围 | 线性范围 | 选择性范围 | 分辨率范围 | [6 empty] | B
单选题 | 靠近探头的干涉区，常被称为（ ）。 | 近场区 | 声阻抗 | 指数场 | 相位区 | [6 empty] | A
单选题 | 探伤仪扫描发生器用来（ ）。 | 产生水平基线 | 触发脉冲发生器工件 | 控制脉冲发射次数 | 抑制杂波 | [6 empty] | A
单选题 | 超声波探伤，若仪器的重复频率过高，示波屏上将产生（ ）信号，易造成错判。 | 草状回波 | 固定回波 | 幻像 | 杂波 | [6 empty] | C
单选题 | 斜探头是通过（ ）来实现横波探伤的。 | 波形转换 | 斜射 | 反射 | 折射 | [6 empty] | A
单选题 | 耦合剂的作用主要是排除探头与工件表面间的（ ），使超声波能有效地传入工件，以达到探伤的目的。 | 光 | 杂质 | 空气 | 油污 | [6 empty] | C
单选题 | 超声波发射的声波频率主要是由晶片的（ ）决定。 | 面积 | 长度 | 直径 | 厚度 | [6 empty] | D
单选题 | 0°探头在钢轨铝热焊缝探伤中比（ ）底波低16dB及以上应判废。 | 正常焊缝 | 正常母材 | 试块 | 上述都不对 | [6 empty] | A
单选题 | 钢轨超声波探伤仪目前有（ ）两种显示方式。 | A型和B型 | A型和C型 | A型和D型 | A型和G型 | [6 empty] | A
单选题 | 斜探头K值的表示式为（ ）。 | cosβ=K | sinβ=K | tanβ=K | arctanβ=K | [6 empty] | C
单选题 | 钢轨探伤仪37°探头可探测轨腰投影范围内轨底的（ ）。 | 纵向裂纹 | 水平裂纹 | 横向裂纹 | 核伤 | [6 empty] | C
单选题 | 横波探伤时，超声波探头的入射角应（ ）。 | 大于第一临界角 | 小于第二临界角 | 介于第一临界角和第二临界角之间 | 小于第一临界角 | [6 empty] | C
单选题 | 用探测面为平面的对比试块中 φ 2mm平底孔校准的探伤灵敏度，去探测一个探测面为圆柱面的试件，发现一个深度和回波高度均与试块相同的缺陷，则该缺陷的当量。（ ） | 等于φ2mm平底孔 | 比φ2mm平底孔大 | 比φ2mm平底孔小 | 不小于φ2mm平底孔 | [6 empty] | B
单选题 | 新焊焊缝单探头法，宜用（ ）横波探头从轨底斜面上对轨底部位进行扫查。 | K大于等于1 | K0.8～K1 | K大于等于2 | K大于等于3 | [6 empty] | C
单选题 | 在役焊缝单探头法宜用（ ）横波探头从钢轨踏面上对轨头、轨腰直至轨底进行扫查。 | K0.8～K1 | K大于等于2 | K1 | K2.5 | [6 empty] | A
单选题 | 折射角为45°的探头用K值表示应为（ ）。 | K0.75 | K0.8 | K1 | K2 | [6 empty] | C
单选题 | 使用示波器观察被测电路的电压幅度时，应适当选择面板上与（ ）有关的旋钮和量程开关。 | Y轴 | X轴 | 纵轴 | 横轴 | [6 empty] | A
单选题 | 《钢轨探伤管理规则》规定，大修换轨初期，75kg/m、60kg/m钢轨为累计通过总重（ ）应适当增加探伤次数。 | 8Mt | 25Mt | 50Mt | 80Mt | [6 empty] | C
单选题 | 《钢轨探伤管理规则》规定，焊缝两侧各（ ）范围内不得进行钻孔或安装其他装置。 | 100mm | 200mm | 300mm | 400mm | [6 empty] | D
单选题 | 0°探头探测钢轨轨底纵向劈裂使用的是（ ）。 | 纵波 | 横波 | 表面波 | 板波 | [6 empty] | A
单选题 | 37°探头探测钢轨轨底横向裂纹使用的是（ ）。 | 纵波 | 横波 | 表面波 | 板波 | [6 empty] | B
单选题 | 70°探头折射角测定应（ ）。 | 在CSK-1A试块A面探测50圆弧 | 在CSK-1A试块B面探测50圆弧 | 在CSK-1A试块探测1.5横孔 | 在半圆试块上测定 | [6 empty] | A
单选题 | CS-1-5试块属于（ ）。 | 标准试块 | 对比试块 | 实物对比试块 | 钢轨焊缝探伤试块 | [6 empty] | A
单选题 | TB/T 2340-2012标准规定，37°探头在GTS-60试块上探测应能逐个发现除（ ）°以外的各种螺孔裂纹。 | 15 | 16 | 17 | 18 | [6 empty] | A
单选题 | 白点实质上是钢中极微小的（ ）。 | 裂缝 | 裂隙 | 气体未逸出 | 杂质未去除 | [6 empty] | B
单选题 | 新焊缝探伤，0°探头探伤铝热焊焊缝时底波比正常焊缝底波低（ ）dB及以上时焊缝判废，应重新焊接。 | 8db | 12db | 16db | 20db | [6 empty] | C
单选题 | 超声波的产生条件必须依赖产生振动的声源和传播声波的（ ），两者缺一不可。 | 介质 | 相邻介质 | 弹性介质 | 某一介质 | [6 empty] | C
单选题 | 超声波是人耳感觉不出来的频率高于（ ）HZ的机械波。 | 20 | 200 | 2000 | 20000 | [6 empty] | D
单选题 | 成段更换钢轨或再用轨，在线路验交时，必须进行探伤，并在（ ）个月内加强检查和监视。 | 一 | 二 | 三 | 四 | [6 empty] | C
单选题 | 无缝线路，当单元轨节间采取焊接时不应大于（ ）mm，不焊接时不应大于40mm。 | 60mm | 80mm | 100mm | 120mm | [6 empty] | C
单选题 | 钢轨探伤仪使用的37°探头是指（ ）。 | 折射角为37° | 入射角为37° | K值为37° | 反射角为37° | [6 empty] | A
单选题 | 根据《钢轨探伤管理规则》规定，探伤仪报废标准是：探伤仪连续使用时间超过五年或工作小时超过（ ）小时者报废;达到报废时限但年检时仪器各项指标仍能达标，可适当延长使用年限。 | 4000 | 5000 | 6000 | 8000 | [6 empty] | B
单选题 | 根据《钢轨探伤管理规则》规定，新焊焊缝探伤在推瘤和打磨以后进行，焊缝处温度应冷却至（ ）度以下或自然轨温，探测面不应有焊渣、焊瘤或严重锈蚀等。 | 20 | 30 | 40 | 50 | [6 empty] | C
单选题 | 根据《沈阳铁路局钢轨探伤管理细则》的规定，仪器检修人员应具有（ ）级或以上级别的探伤人员技术资格和一定的电子技术基础。 | Ⅰ | Ⅱ | Ⅲ | Ⅳ | [6 empty] | B
单选题 | 沈阳铁路局数字化钢轨探伤仪使用管理办法规定：车间探伤分析组负责将各作业组上传的数据保存在电脑上。其中对探伤仪每天采集的作业信息和伤损信息保存时间不少于（ ）个探伤周期。 | 1 | 2 | 3 | 4 | [6 empty] | D
单选题 | 沈阳铁路局数字化钢轨探伤仪使用管理办法规定：发生断轨后依据探伤仪记录的作业和伤损信息进行分析，工务段应提供近（ ）个探伤周期的信息资料。 | 1 | 2 | 3 | 4 | [6 empty] | B
单选题 | 沈阳铁路局数字化钢轨探伤仪使用管理办法中规定：分析组对当天的数据分析率达（ ）。 | 0.5 | 0.6 | 0.7 | 1 | [6 empty] | D
单选题 | 斜探头折射角的（ ）值，称为K值。 | 余切 | 正弦 | 正切 | 余弦 | [6 empty] | C
单选题 | 仪器的水平线性直接影响到对缺陷的（ ）。 | 定量 | 定位 | 定性 | 定高度 | [6 empty] | B
单选题 | 当线路出现连续碎弯并有胀轨迹象时，必须加强巡查或派专人监视，观测（ ）的变化。若碎弯继续扩大，应采取限速或封锁措施，进行紧急处理。线路稳定后，恢复正常行车。 | 轨温 | 轨向 | 轨温和线路方向 | [7 empty] | C
单选题 | 发现牵引供电设备断线及其部件损坏，或发现牵引供电设备上挂有线头、绳索、塑料布或脱落搭接等异物，均不得与之接触，应立即通知附近车站，在牵引供电设备检修人员到达并采取措施以前，任何人员均应距已断线索或异物处所（ ）m以外。 | 2 | 10 | 20 | [7 empty] | B
单选题 | 发现胀轨跑道时必须立即拦停列车，尽快采取措施，恢复线路，首列放行列车速度不超过（ ）km/h，并派专人看守、整修线路，逐步提高行车速度。 | 5 | 10 | 15 | 25 | [6 empty] | C
单选题 | 凡影响行车、人身安全的施工和维修作业及发生线路故障地点，均应设置（ ）。 | 停车牌 | 防护 | 慢行牌 | 停车手信号 | [6 empty] | B
单选题 | 钢轨探伤仪在夜间使用时，仅限于（ ）时使用。 | 列车间隔 | 封锁施工维修 | 临时天窗 | [7 empty] | B
单选题 | 钢轨探伤仪在昼间使用时，可跟随（ ）推行，但在任何情况下，都不得影响列车正常运行。 | 列车前面 | 列车后面 | 车间干部要求 | [7 empty] | B
单选题 | 钢轨探伤作业防护员应携带（ ）等通信设备，随时监听列车运行情况。 | 个人手机 | 列车无线调度电话 | 对讲机 | [7 empty] | B
单选题 | 钢轨探伤作业防护员应携带列车无线调度电话等通信设备，发现异常情况时可直接通报（ ）。 | 车站值班员 | 机车乘务员 | 车站值班员和机车乘务员 | 车间主任 | [6 empty] | C
单选题 | 靠近线路堆放材料、机具等，不得侵入（ ）。 | 道床边坡 | 限界 | 建筑限界 | [7 empty] | C
单选题 | 利用列车间隔在区间使用轻型车辆及小车时，应在（ ）登记，并设置驻站联络员。 | 车间 | 调度 | 车务段 | 车站 | [6 empty] | D
单选题 | 利用列车间隔在线路上推行钢轨探伤仪，双线地段遇有邻线来车时，应暂时收回（ ），待列车过后再行显示。 | 停车信号 | 慢行信号 | 通过信号 | 停车手信号 | [6 empty] | D
单选题 | 绕行停留车辆时其距离应不少于（ ）m，并注意车辆动态和邻线上开来的列车。 | 5 | 4 | 3 | 2 | [6 empty] | A
单选题 | 任何人员及所携带的物件、作业工器具等须与牵引供电设备高压带电部分保持（ ）m以上的距离，与回流线、架空地线、保护线保持1m以上距离，距离不足时，牵引供电设备须停电。 | 1 | 2 | 10 | [7 empty] | B
单选题 | 通过桥梁、道口或横越线路时，应（ ），做到“一停、二看、三通过”，严禁来车时抢越。 | 与驻站联控、确认 | 瞭望确认 | “手比、眼看、口呼” | [7 empty] | C
多选题 | 高锰钢整铸辙叉重伤标准包含（ ）。 | 叉趾、叉跟轨头及下颚部位裂纹超过30mm | 叉趾、叉跟浇注断面变化部位斜向或水平裂纹长度超过120mm，或虽未超过120mm，但裂纹垂直高度超过40mm | 底板裂纹向内裂至轨腰，并超过轨腰与圆弧的连接点 | 螺栓孔裂纹延伸至轨端、轨头下颚或轨底，两相邻螺栓孔裂通 | 辙叉心、辙叉翼轨面剥落掉块长度超过30mm，且深度超过6mm | [5 empty] | ABCDE
单选题 | 作业人员遇来车，下道避车的同时，必须将作业机具、材料移出线路，并放置、堆码牢固，不得侵入建筑限界；两线间距离小于（ ）m不得停留人员和放置机具、材料。 | 4.5 | 5.5 | 6.5 | 12.5 | [6 empty] | C
单选题 | υmax小于等于120km/h，钢轨锈蚀经除锈后，轨底厚度不足（ ）mm或轨腰厚度不足8mm为重伤。 | 4 | 5 | 6 | 10 | [6 empty] | B
单选题 | υmax小于等于120km/h，钢轨锈蚀经除锈后，轨底厚度不足5mm或轨腰厚度不足（ ）mm为重伤。 | 6 | 8 | 10 | 12 | [6 empty] | B
单选题 | υmax小于等于120km/h，正线及到发线，60kg/m钢轨头部垂直磨耗（ ）mm为轻伤。 | 6 | 7 | 8 | 9 | [6 empty] | D
单选题 | υmax小于等于120km/h，其他站线，60kg/m钢轨头部垂直磨耗（ ）mm为轻伤。 | 6 | 8 | 10 | 12 | [6 empty] | C
单选题 | υmax小于等于120km/h，正线及到发线，50kg/m钢轨头部垂直磨耗（ ）mm为轻伤。 | 6 | 7 | 8 | 9 | [6 empty] | C
单选题 | υmax小于等于120km/h，其他站线，50kg/m钢轨头部垂直磨耗（ ）mm为轻伤。 | 6 | 7 | 8 | 9 | [6 empty] | D
单选题 | υmax小于等于120km/h，正线及到发线，60kg/m钢轨头部侧面磨耗（ ）mm为轻伤。 | 10 | 12 | 14 | 16 | [6 empty] | C
单选题 | υmax小于等于120km/h，其他站线，60kg/m钢轨头部侧面磨耗（ ）mm为轻伤。 | 10 | 12 | 14 | 16 | [6 empty] | D
单选题 | υmax小于等于120km/h，正线及到发线，50kg/m钢轨头部侧面磨耗（ ）mm为轻伤。 | 10 | 12 | 14 | 16 | [6 empty] | B
单选题 | υmax小于等于120km/h，其他站线，50kg/m钢轨头部侧面磨耗（ ）mm为轻伤。 | 10 | 12 | 14 | 16 | [6 empty] | C
单选题 | υmax小于等于120km/h，正线、到发线及其他站线，60kg/m钢轨头部垂直磨耗（ ）mm为重伤。 | 9 | 10 | 11 | 12 | [6 empty] | C
单选题 | υmax小于等于120km/h，正线、到发线及其他站线，50kg/m钢轨头部垂直磨耗（ ）mm为重伤。 | 9 | 10 | 11 | 12 | [6 empty] | B
单选题 | υmax小于等于120km/h，正线、到发线及其他站线，60kg/m钢轨头部侧面磨耗（ ）mm为重伤。 | 12 | 15 | 17 | 19 | [6 empty] | D
单选题 | υmax小于等于120km/h，正线、到发线及其他站线，50kg/m钢轨头部侧面磨耗（ ）mm为重伤。 | 12 | 15 | 17 | 19 | [6 empty] | C
单选题 | υmax小于等于120km/h线路，焊缝凹陷大于（ ）mm时需要整治。 | 0.5 | 1 | 2 | 3 | [6 empty] | A
单选题 | 高锰钢整铸辙叉重伤标准，辙叉心宽0～50mm一条垂直裂纹长度超过（ ）mm。 | 40 | 45 | 50 | 55 | [6 empty] | C
单选题 | 高锰钢整铸辙叉重伤标准，辙叉心宽0～50mm两条垂直裂纹长度相加超过（ ）mm。 | 45 | 50 | 55 | 60 | [6 empty] | D
单选题 | 高锰钢整铸辙叉重伤标准，辙叉心一侧纵向水平裂纹长度超过（ ）mm。 | 80 | 90 | 100 | 110 | [6 empty] | C
单选题 | 下列不是表示停车的手信号是（ ）。 | 展开的红色信号旗 | 白色灯光上下急剧摇动 | 红色灯光 | 两手在胸前划圆 | [6 empty] | D
多选题 | 根据《钢轨探伤管理规则》的规定，探伤设备应满足那些要求（ ）。 | 钢轨探伤仪应符合TB/T2340标准 | 超声探头及保护膜应符合TB/T2634标准 | 钢轨焊缝探伤仪应符合TB/T2658.21标准 | 通用探伤仪应符合JB/T10061标准并能满足钢轨探伤的需要 | [6 empty] | ABCD
多选题 | 根据《钢轨探伤管理规则》规定，钢轨焊补探伤要抓好（ ）。 | 监视检查 | 焊补前探伤 | 焊补后探伤 | 监控 | [6 empty] | BCD
多选题 | 根据《钢轨探伤管理规则》规定，新焊焊缝探伤在推瘤和打磨以后进行，焊缝处温度应冷却至40度以下或自然轨温，探测面不应有（ ）或严重锈蚀等。 | 焊渣 | 焊瘤 | 锈蚀 | 残留杂质 | [6 empty] | AB
多选题 | 根据《高速铁路无砟轨道线路维修规则》规定，钢轨伤损形式主要有轨头磨耗、轨头剥离裂纹及掉块、（ ）和锈蚀等。 | 轨顶面擦伤 | 波形磨耗 | 表面裂纹 | 内部裂纹 | [6 empty] | ABCD
多选题 | 根据《高速铁路无砟轨道线路维修规则》规定，钢轨外观及表面伤损检查，对（ ），每季度检查1遍，必要时进行涡流和磁粉探伤。 | 掉块 | 剥离裂纹 | 表面裂纹 | 擦伤 | [6 empty] | BCD
多选题 | 根据《高速铁路无砟轨道线路维修规则》规定，钢轨外观及表面伤损检查，发现（ ）及其他伤损时，应进行复核。 | 钢轨擦伤 | 鱼鳞裂纹 | 磨耗 | 锈蚀 | [6 empty] | ABCD
多选题 | 国产钢轨出厂时应有哪些标记（ ）。 | 制造厂标 | 钢轨类型 | 钢种符号 | 制造年月 | 熔炼号 | 品级号 |  |  |  |  | ABCDEF
多选题 | 核伤产生及发展的原因有（ ）。 | 由于钢轨冶炼和轧制过程中材质不良，如白点、气泡、非金属夹杂物 | 在列车重复荷载作用下，接触应力大、疲劳强度不足、发展扩大，造成横向断裂 | 核伤主要产生的部位在钢轨头部内侧，调边轨也有例外 | [7 empty] | ABC
多选题 | 阶梯试块主要用于测定0°探头和0°通道的（ ）。 | 距离幅度 | 评估缺陷大小 | 阻塞特性 | 楔内回波幅度 | [6 empty] | ACD
多选题 | 酷暑、严寒季节，应采取措施，防止（ ）和煤气中毒。 | 中暑 | 溺水 | 冻伤 | 感冒 | [6 empty] | ABC
多选题 | 了解和掌握钢轨标志的内含是为今后有针对性进行钢轨探伤，判断伤损形成原因和发展方向提供依据。钢轨标记。代号和炉罐号是表示（ ）等内容的符号。 | 生产日期 | 出厂时间 | 钢轨材质 | 生产过程 | [6 empty] | ABCD
多选题 | 螺孔裂纹产生的原因（ ）。 | 轨道结构不合理 | 接头冲击过大 | 道床板结 | 养护不良等 | [6 empty] | ABD
多选题 | 上道前和跨越线路时应严格遵守“一停、二看、三通过”和“（ ）”的规定，严禁抢越。 | 手指 | 手比 | 眼看 | 口呼 | [6 empty] | BCD
多选题 | 试块的主要用途有（ ）。 | 确定合适的探伤方法 | 确定和校验探伤灵敏度 | 评估缺陷大小 | 测定和校验探伤仪和探头的性能 | [6 empty] | ABCD
多选题 | 手工检查组按“（ ）”的检查方法进行仔细检查。 | 一看 | 二敲 | 三照 | 四卸 | [6 empty] | ABCD
多选题 | 数字探伤仪应有（ ），并能按照指定的数据格式导出数据等功能。 | 测速 | 数据回放 | 无线传输 | 超速报警 | [6 empty] | ABD
多选题 | 双晶探头的优点（ ）。 | 灵敏度高 | 杂波少 | 盲区小 | 近场区小 | 检测范围可调 | [5 empty] | ABCDE
多选题 | 探伤试块的保养，应注意（ ），重要的基准孔应用铝塞防水密封胶，基准线、切割槽应采取防锈措施。 | 防蚀 | 防水 | 防锈 | 防潮 | 防碰撞损伤 | [5 empty] | ACDE
多选题 | 探伤仪主要电路由（ ）电路组成。 | 同步电路和电源电路 | 发射电路和接收电路 | 扫描电路和报警电路 | 显示电路 | [6 empty] | ABCD
单选题 | 高锰钢整铸辙叉重伤标准，辙叉心一侧纵向水平裂纹发展至轨面，含轨面部分裂纹长度超过（ ）mm。 | 45 | 50 | 55 | 60 | [6 empty] | D
单选题 | 高锰钢整铸辙叉重伤标准，辙叉心两侧裂纹贯通（指贯通长度）长度超过（ ）mm。 | 40 | 45 | 50 | 55 | [6 empty] | C
单选题 | υmax小于等于120km/h，护轨侧面磨耗轻伤标准（ ）。 | 6mm | 8mm | 10mm | 12mm | [6 empty] | C
单选题 | υmax小于等于120km/h,护轨侧面磨耗重伤标准（ ）。 | 6mm | 8mm | 10mm | 12mm | [6 empty] | D
单选题 | 对发生磨耗的钢轨、道岔、调节器等，每年对磨耗检查不少于1遍。对磨耗接近重伤的钢轨、磨耗接近轻伤的道岔和调节器，（ ）检查不少于1遍。 | 每月 | 每季 | 每半年 | 每年 | [6 empty] | B
单选题 | 对正线钢轨现场焊接焊缝表面质量及平直度，（ ）检查不少于1遍。 | 每月 | 每季 | 每半年 | 每年 | [6 empty] | D
单选题 | 对低塌达到轻伤的焊接接头，（ ）度检查不少于1遍。 | 每月 | 每季 | 每半年 | 每年 | [6 empty] | B
单选题 | 对发生波磨的钢轨，（ ）度检查不少于1遍。 | 每月 | 每季 | 每半年 | 每年 | [6 empty] | B
单选题 | 在使用油脂类耦合剂的探伤作业结束后，必须将（ ）油脂擦拭干净。 | 轨顶面 | 底面 | 侧面 | [7 empty] | A
单选题 | 在线路上现场焊接的接头，焊接后应（ ）进行探伤。在办理线路验交时，必须有完整的焊接、探伤记录。 | 一周内 | 十天内 | 当日 | [7 empty] | C
单选题 | 钢轨探伤仪器报废规定：探伤仪连续使用时间超过5年或工作小时超过（ ）h者报废。 | 3000 | 5000 | 8000 | [7 empty] | B
单选题 | 发现伤损时必须进行复核，执行（ ）制度，并与上次检查记录情况进行比较，确保判伤的准确性。 | 回检 | 双人确认 | 复检 | [7 empty] | B
单选题 | 手工锯制轨接头应（ ）探伤。 | 重点 | 忽略 | 正常 | [7 empty] | A
单选题 | 根据《普速铁路线路修理规则》规定, 辙叉翼部位一侧纵向水平裂纹发展至轨面含轨面部分裂纹长度达到（ ）mm，应判为重伤。 | 50 | 60 | 80 | 100 | [6 empty] | B
单选题 | 探伤时必须使用幅度报警闸门的探伤方法是（ ）。 | 横波法 | 纵波法 | 自动超声探伤法 | 手工超声探伤法 | [6 empty] | C
单选题 | 探伤仪的分辨率主要与（ ）。 | 扫描电路 | 频带宽度 | 脉冲振铃时间 | 放大倍数 | [6 empty] | B
单选题 | 示波屏上显示的杂波主要来自（ ）。 | 裂纹 | 大夹碴 | 材料的粗晶 | 气孔 | [6 empty] | C
单选题 | 有缺陷存在，但在仪器示波屏上不显示缺陷回波的探伤方法称为（ ）。 | 反射法 | 穿透法 | 连续波法 | 闭波法 | [6 empty] | B
单选题 | 根据《普速普速铁路线路修理规则》规定,辙叉心、辙叉翼轨面剥落掉块,在允许速度大于120km/h的线路上长度过（ ）mm，且深度超过1.5mm,在其他线路上长度超过15 mm，且深度超过3 mm，可判为轻伤。 | 5 | 10 | 15 | 20 | [6 empty] | C
单选题 | 根据《普速普速铁路线路修理规则》规定,可动心轨宽40mm断面及可动心轨宽20mm断面对应的翼轨垂直磨耗不含翼轨加高部分超过（ ）mm，判为重伤。 | 3 | 4 | 5 | 6 | [6 empty] | D
单选题 | 根据《普速普速铁路线路修理规则》规定,辙叉心宽50mm以上断面处两条垂直裂纹相加长度达到（ ）mm，应判为重伤。 | 40 | 60 | 80 | 100 | [6 empty] | C
单选题 | 可使近距离的回波与发射之间的时间差得到延时，从而调小近距离盲区的部件是（ ）。 | 阻尼块 | 延迟块 | 斜楔块 | 保护膜 | [6 empty] | B
单选题 | CSK-1A试块属于（ ）。 | 标准试块 | 对比试块 | 实物对比试块 | 钢轨焊缝探伤试块 | [6 empty] | A
单选题 | 测定钢轨探伤仪0°探头的声束宽度用（ ）试块。 | CSK-IA | CS-1-5 | WGT-3 | GHT-5 | [6 empty] | C
单选题 | 0°探头分辨率的测定应使用（ ）试块。 | CSK-IA | CS-1-5 | WGT-3 | 阶梯试块 | [6 empty] | A
单选题 | 普速铁路在站内除正线外的其他线路，本线来车时，下道距离不少于（ ）m。 | 500 | 800 | 1400 | 2000 | [6 empty] | A
单选题 | 普速铁路区间线间距小于（ ）m时两线间不得停留人员和放置机具、材料。 | 5 | 8 | 10 | 12 | [6 empty] | C
单选题 | 绕行停留车辆时其距离应不少于（ ） m，并注意车辆动态和邻线上开来的列车。 | 4 | 5 | 6 | 7 | [6 empty] | B
单选题 | 测斜探头入射点用（ ）试块。 | CSK-IA | CS-1-5 | WGT-3 | 阶梯试块 | [6 empty] | A
单选题 | CSK-1A试块R50、R100阶梯圆弧面同时获得两个反射回波用于校正（ ）。 | 横波扫描速度 | 纵波扫描速度 | 分辨率 | 入射点 | [6 empty] | A
单选题 | TB/T 2340-2012标准规定，钢轨探伤仪声轴偏斜角0°探头用（ ）试块测试。 | GHT-5 | CS-1-5 | WGT-3 | CSK-1A | [6 empty] | C
单选题 | 沈阳局数字化钢轨探伤仪使用管理办法规定：一级为B型图未形成明显的伤损走势。一级伤损，（ ）进行复核，回放分析组要跟踪监督。 | 10日内 | 15日内 | 20日内 | 25日内 | [6 empty] | A
单选题 | 沈阳局数字化钢轨探伤仪使用管理办法中规定：分析组对当天的数据分析率达（ ）%。 | 50 | 60 | 80 | 100 | [6 empty] | D
单选题 | Vmax小于、等于120km/h、大于60km/h时，本线来车不小于（ ）m下道完毕。 | 600 | 800 | 1000 | 1200 | [6 empty] | B
单选题 | 铁道部和铁路局钢轨探伤车，对年通过总重不小于50Mt或允许速度大于120km/h的线路每年应至少检查（ ）遍，对年通过总重不小于25Mt的干线每年应至少检查1遍。特殊地段增加检查遍数由铁路局确定。 | 1 | 2 | 3 | 4 | [6 empty] | B
单选题 | 根据《钢轨探伤管理规则》规定，探伤作业推行速度，普通线路地段一般不大于2km/h,无缝线路地段一般不大于（ ）km/h。 | 2 | 3 | 4 | 5 | [6 empty] | B
单选题 | 探伤仪检修工作，分日常保养、月测试、季度检修（季检）、年度综合检修（年检）和故障检修五个方面。（ ）由工务段负责进行。 | 日常保养 | 月测试 | 年检 | 日常保养、月测试、季度检修 | [6 empty] | D
单选题 | 因故暂停钢轨探伤作业时（在下道地点对应处的轨头外侧划上标记），如续探则应退后不少于（ ）m重复探伤。 | 0.5 | 0.8 | 1.5 | 1 | [6 empty] | D
单选题 | 钢铁探伤仪70°探头、37°探头：正常推行时，调整通道扫描线上动态的（滚动的）草状波的平均高度为满幅度（ ）%及以上，记下此时增益读数的参考值，将参考值与基准值的差值量，作为标定扫查探伤灵敏度的“参考值”。 | 15 | 20 | 25 | 30 | [6 empty] | A
单选题 | 钢铁探伤仪0°探头：探测轨底回波80%，释放（ ）dB。 | 44231 | 6 | 44355 | 44418 | [6 empty] | C
单选题 | 遇暴风、雨、雪，及信号机显示距离不足（ ）m等恶劣天气，双轨式探伤仪不得上道作业。作业过程中遇突发恶劣天气，应立刻停止作业并撤离线路。 | 100 | 200 | 500 | 1000 | [6 empty] | B
单选题 | 钢轨闪光焊缝中存在的主要缺陷是（ ）。 | 光斑、过烧和未焊透 | 加渣、夹砂、气孔、缩孔、疏松、未焊透和裂纹 | 灰斑、烧伤和裂纹 | 灰斑、过烧和裂纹 | [6 empty] | C
单选题 | 钢轨气压焊缝中存在的主要缺陷是（ ）。 | 光斑、过烧和未焊透 | 气孔、缩孔、疏松、未焊透和裂纹 | 灰斑、烧伤和裂纹 | 灰斑、过烧和裂纹 | [6 empty] | A
单选题 | 钢轨铝热焊缝中存在的主要缺陷是（ ）。 | 光斑、过烧和未焊透 | 夹砂、气孔、缩孔、疏松、未焊透和裂纹 | 灰斑、烧伤和裂纹 | 灰斑、过烧和裂纹 | [6 empty] | B
单选题 | 焊缝探伤仪衰减器相对误差在工作频率范围内每12dB误差不应超过±（ ）dB 。 | 0.5 | 1 | 1.5 | 2 | [6 empty] | B
单选题 | 焊缝探伤仪放大器带宽不小于（ ）MHz。 | 0.5-8 | 44204 | 1.5-9 | 44236 | [6 empty] | B
单选题 | 探测焊缝的超声波探伤仪其分辨率应不少于（ ）dB。 | 20 | 22 | 24 | 26 | [6 empty] | D
单选题 | 钢轨焊缝用的扫查装置，当使用阵列式组合探头对钢轨焊缝进行分段扫查时，扫查间隔应不大于（ ）mm。 | 15 | 20 | 25 | 30 | [6 empty] | A
单选题 | 探测厚焊缝中垂直于表面的缺陷最适用的方法是（ ）。 | 聚焦探头 | 直探头 | 斜探头 | 串列斜探头 | [6 empty] | D
多选题 | 铁路线路曲线地段钢轨的外部伤损主要有（ ）。 | 侧磨 | 波磨 | 剥离掉块 | 鱼鳞伤 | [6 empty] | ABC
多选题 | 温度应力式无缝线路，一般由（ ）部分构成。 | 固定区 | 伸缩区 | 缓冲区 | [7 empty] | ABC
多选题 | 无损检测是对被检测对象进行（ ）变化评定，并进而就其使用性能作出评价的一门科学。 | 物象质量 | 几何特性度量 | 化学成分 | 组织结构 | 力学性能 | [5 empty] | BCDE
多选题 | 无损检测是提高产品质量，确保安全的重要手段，具有很大的经济效益和寒舍效益，其作用主要有（ ）。 | 无损探伤 | 材料检查 | 几何度量 | 现场监控 | [6 empty] | ABCD
多选题 | 无损检测是一门综合性的应用科学技术，它是在不改变或不影响被检对象使用性能的前提下，检验和分析（ ）的一种非破坏性的检测方法。 | 材料 | 零件 | 构件 | 形状 | [6 empty] | ABC
多选题 | 无损探伤采用的五大常规方法有（ ）。 | 射线探伤 | 磁粉探伤 | 渗透探伤 | 涡流探伤 | 超声探伤 | 红外线探伤 |  |  |  |  | ABCDE
多选题 | 下列哪些作业应办理临时封锁手续（ ）。 | 危及行车安全的突发性灾害的紧急抢修 | 钢轨、辙叉或夹板折断后的紧急处理 | 线路胀轨的紧急处理 | [7 empty] | ABC
多选题 | 现场防护员应根据（ ）等情况确定站位及移动路径，并做好自身防护。 | 作业现场地形条件 | 列车运行特点 | 作业人员 | 机具布置 | [6 empty] | ABCD
多选题 | 线路作业和巡检人员，必须熟悉管内的、（ ），作业和巡检时应注意瞭望，及时下道避车。 | 线桥设备情况 | 列车运行速度 | 密度 | 列车车次 | 各种信号显示方法 | [5 empty] | ABCE
多选题 | 严禁作业人员（ ）和由车底下、车钩上传递工具材料。 | 跳车 | 钻车 | 扒车 | 坐车 | [6 empty] | ABC
多选题 | 野外作业遇雷雨时，作业人员应放下手中的金属器具，迅速到安全处所躲避，严禁在（ ）躲避。 | 大树下 | 涵洞内 | 电杆旁 | 桥下 | [6 empty] | ABC
多选题 | 影响缺陷波波高的多种因素,归纳起来有以下几个方面:（ ）。 | 缺陷本身的大小、形状、取向、表面状态、性质及缺陷的位置 | 仪器和探头的特性及它们之间的连接和匹配 | 缺陷本身材质及仪器探伤过程 | 探测面的形状、粗糙度及工件的组织结构 | [6 empty] | ABD
多选题 | 应建立健全探伤设备的管理网络和管理制度，加强探伤设备的（ ），禁止使用有故障的探伤设备进行探伤作业。 | 保养 | 维修 | 养护 | 检测 | [6 empty] | ABD
多选题 | 用于线路上的钢轨需要截断时，应全断面垂直锯断；严禁使用剁子及其他工具强行（ ）。 | 截断 | 击打 | 冲孔 | [7 empty] | AC
多选题 | 在（ ）地段探伤速度不超过2km/h。 | 普通无缝线路 | 普通线路 | 道岔前后 | 长大隧道 | 超长无缝线路 | [5 empty] | BCD
多选题 | 在B型显示中，核伤定量的准确性与（ ）等因素有关。 | 探伤灵敏度调节 | 伤损取向及位置 | 形状 | 表面状态 | [6 empty] | ABCD
多选题 | 在机车车辆作用和环境条件的影响下，轨道上产生（ ）。 | 横向力 | 侧向水平力 | 纵向水平力 | 垂直力 | [6 empty] | ABCD
多选题 | 现场焊接不应设置在不同轨道结构过渡段、不同线下基础过渡段、（ ）钢桁梁桥的伸缩纵梁上及不作单独设计的桥上，且距桥台边墙和桥墩不应小于2 m。 | 曲线 | 道口 | 桥台 | 桥墩 | [6 empty] | BCD
多选题 | 薄弱接头的探测要求（ ）。 | 异型接头探测应对仪器及时进行调整，注意声程和波形的变化，并进行正反向检测 | 要加强对绝缘接头、胶接绝缘轨、高低、马鞍形、轨头焊补处所的探测 | 确保探头与轨面的耦合 | 手工锯制轨接头应重点探伤 | [6 empty] | ABCD
多选题 | TB/T2340—2012标准关于仪器的工作环境温度规定是（ ）。 | 普通型：－15℃～45℃ | 低温型：－25℃～45℃ | 超低温型：－35℃～45℃ | [7 empty] | ABC
多选题 | 钢轨探伤如遇到（ ）必须做标记，以便数据回放员在B型图像上区分。 | 现场焊缝 | 钢轨轻伤 | 重伤 | [7 empty] | ABC
单选题 | 钢轨钻孔位置应在螺栓孔中心线上，且必须倒棱。两螺栓孔的净距不得小于大孔径的（ ）倍。 | 1 | 1.5 | 2 | 3 | [6 empty] | C
单选题 | 侧面磨耗在钢轨踏面（按标准断面）下（ ）mm处测量。 | 10 | 12 | 14 | 16 | [6 empty] | D
单选题 | 垂直磨耗在钢轨顶面宽（ ）处（距标准工作边）测量。 | 44198 | 44199 | 44200 | 44201 | [6 empty] | B
单选题 | 对无缝线路和道岔、调节器钢轨的现场焊缝除按规定周期探伤外，还应使用焊缝探伤仪进行全断面探伤，铝热焊焊缝每（ ）检查不少于1遍。 | 月 | 季度 | 半年 | 年 | [6 empty] | C
单选题 | 正线线路和道岔（调节器）的钢轨年通总质量大于、等于80Mt，60kg/m钢轨年探伤检查遍数（ ）。 | 7 | 8 | 9 | 10 | [6 empty] | D
单选题 | 正线线路和道岔（调节器）的钢轨年通总质量大于、等于50Mt、小于80Mt，60kg/m钢轨年探伤检查遍数（ ）。 | 7 | 8 | 9 | 10 | [6 empty] | B
单选题 | 正线线路和道岔（调节器）的钢轨年通总质量大于、等于50Mt、小于80Mt，50kg/m钢轨年探伤检查遍数（ ）。 | 7 | 8 | 9 | 10 | [6 empty] | D
单选题 | 正线线路和道岔（调节器）的钢轨年通总质量大于、等于25Mt、小于50Mt，60kg/m钢轨年探伤检查遍数（ ）。 | 7 | 8 | 9 | 10 | [6 empty] | A
单选题 | 正线线路和道岔（调节器）的钢轨年通总质量大于、等于25Mt、小于50Mt，50kg/m钢轨年探伤检查遍数（ ）。 | 7 | 8 | 9 | 10 | [6 empty] | B
单选题 | 正线线路和道岔（调节器）的钢轨年通总质量小于8Mt，60kg/m钢轨年探伤检查遍数（ ）。 | 5 | 6 | 7 | 8 | [6 empty] | A
单选题 | 铝热焊缝距轨枕边缘，线路允许速度不大于160km/h线路不应小于（ ） mm。 | 40 | 50 | 60 | 100 | [6 empty] | A
单选题 | 铝热焊缝距轨枕边缘，线路允许速度大于160km/h线路不应小于（ ）mm。 | 40 | 50 | 60 | 100 | [6 empty] | D
单选题 | 作业人员下道避车时距钢轨头部外侧距离不小于（ ）m。 | 2 | 2.5 | 3 | 5 | [6 empty] | A
单选题 | 钢轨折断紧急处理：当钢轨断缝不大于50 mm时，应立即进行紧急处理。在断缝处上好夹板或臌包夹板，用急救器固定，在断缝前后各50 m拧紧扣件，并派人看守，放行列车速度不超过（ ）km／h。 | 5 | 15 | 25 | 30 | [6 empty] | B
单选题 | 钢轨折断紧急处理：如断缝小于30mm时，放行列车速度不超过（ ）km／h。有条件时应在原位焊复，否则应在轨端钻孔，上好夹板或臌包夹板，拧紧接头螺栓，然后可适当提高行车速度。 | 5 | 15 | 25 | 30 | [6 empty] | C
单选题 | 在浇注熔融金属时，由飞溅、翻浪、浇注中断或来自不同方向的两个金属流相遇而引起的缺陷称为（ ）。 | 破裂 | 冷隔 | 分层 | 气孔 | [6 empty] | B
单选题 | 铸件往往难以检验，因为（ ）。 | 晶粒结构致密 | 晶粒结构粗大 | 流线均匀 | 缺陷任意取向 | [6 empty] | B
单选题 | 0°探头测得螺栓孔水平裂纹回波，在时基线上与该螺栓孔回波的相对位置（ ）。 | 靠后 | 靠前 | 相当 | 成任意状态 | [6 empty] | A
单选题 | 锻件中缺陷的取向通常为（ ）。 | 杂乱 | 平行于晶粒流向 | 垂直于晶粒流向 | 与晶粒流向成45°角 | [6 empty] | B
单选题 | 用单斜探头检查厚焊缝时，与探测面垂直且大而平的缺陷时，最容易（ ）。 | 漏伤 | 检出伤损 | 有利于定量 | 检出伤损并有利于定量 | [6 empty] | A
单选题 | 钢轨焊缝中的各种缺陷最不易检测的缺陷有（ ）。 | 光斑 | 灰斑 | 光斑和灰斑 | 气孔 | [6 empty] | C
单选题 | 探伤仪垂直线性误差的测定，每衰减2dB参照波幅读取，直至衰减（ ）以上。 | 20dB | 26dB | 28dB | 30dB | [6 empty] | B
单选题 | GHT-5试块轨头和轨腰0度探头区称为（ ）。 | B区 | c区 | D区 | A区 | [6 empty] | D
单选题 | GHT-5焊缝对比试块C区是（ ）。 | 0°探头区 | 轨腰轨头区 | 轨头探头区 | 轨底探头区 | [6 empty] | D
单选题 | GHT-5焊缝对比试块C区的共有（ ）个直径4mm竖孔。 | 2 | 3 | 4 | 5 | [6 empty] | A
单选题 | GHT-5试块轨底探头C区有2个直径为（ ）的竖孔。 | 3mm | 4mm | 5mm | 6mm | [6 empty] | B
单选题 | TB/T 2658.21-2007标准规定，使用单探头探测焊缝轨头部位时，灵敏度校准应使用（ ）。 | GHT-1a | GHT-1b | GHT-5A区 | GHT-5B区 | [6 empty] | D
单选题 | 当声源是个点状球体时，波阵面以声源为中心的球形面波称为（ ）。 | 柱面波 | 球面波 | 平面波 | 活塞波 | [6 empty] | B
单选题 | 把某些材料所具有的能使电能与机械能相互转换的特性称为（ ）。 | 波形变换 | 压电效应 | 折射 | 阻抗匹配 | [6 empty] | B
单选题 | 探测面与工件底面不平行时（ ）。 | 导致荧光屏图象中失去底面回波 | 难以对平行于入射面的缺陷进行定位 | 通常表示在金属中存在疏松状态 | 减小试验的穿透力 | [6 empty] | A
单选题 | 用单斜探头检查厚焊缝常易漏掉（ ）。 | 线状夹渣 | 与探测面垂直的大而平的缺陷 | 密集气孔 | 未焊透的焊缝 | [6 empty] | B
单选题 | 铁路线路分为（ ）站线段管线岔线及特别用途线。 | 正线 | 到发线 | 专用线 | 调车线 | [6 empty] | A
单选题 | （ ）是指连接车站并贯穿或直股伸入车站的线路。 | 正线 | 到发线 | 专用线 | 调车线 | [6 empty] | A
单选题 | （ ）是指机务、车辆、工务、电务、供电等段专用并由其管理的线路。 | 正线 | 站线 | 专用线 | 段管线 | [6 empty] | D
单选题 | 轨道由道床、轨枕、（ ）、联结零件、防爬设备及道岔等组成。 | 钢轨 | 尖轨 | 基本轨 | 护轨 | [6 empty] | A
单选题 | 《钢轨探伤管理规则》规定，探头相对灵敏度至少每（ ）检测一次。 | 周 | 月 | 季度 | 年度 | [6 empty] | B
单选题 | 在单位时间内（ ）通过一定点的完整波的个数，称为（ ）。 | 波的振幅 | 波的脉冲长度 | 波的频率 | 波长 | [6 empty] | C
单选题 | 介质质点振动方向与波的传播方向垂直的波，称为（ ）。 | 纵波 | 横波 | 表面波 | 莱姆波 | [6 empty] | B
单选题 | 带有斜楔的探头可用于（ ）。 | 双晶片垂直法探伤 | 斜射法探伤 | 纵波垂直法探伤 | 反射法探伤 | [6 empty] | B
单选题 | 探头中产生和接收超声波的元件，称为（ ）。 | 背衬材料 | 波形转换器 | 压电晶片或换能器 | 保护膜 | [6 empty] | C
单选题 | 探头的频率取决于（ ）。 | 晶片的厚度 | 晶片材料的声速 | 晶片材料的声阻抗 | 晶片材料的密度 | [6 empty] | A
单选题 | 若所有的其他因素都相同，下列几种波形中声速最大的是（ ）。 | 切变波 | 横波 | 表面波 | 纵波 | [6 empty] | D
单选题 | 超声波以某一角度入射至界面后，就以另一角度在第二种材料中传播，这是由于（ ）。 | 衰减 | 散射 | 压缩 | 折射 | [6 empty] | D
单选题 | 超声波的入射角（ ）。 | 大于反射角 | 小于反射角 | 等于与入射波波形相同的反射角 | 与反射角无关 | [6 empty] | C
单选题 | 近场区以远的区域，称为（ ）。 | 超声场 | 远场区 | 绕射区 | 无声区 | [6 empty] | B
单选题 | 超声波在材料传播过程中能量逐渐减弱的现象，称为（ ）。 | 反射 | 折射 | 重复性 | 衰减 | [6 empty] | D
单选题 | 盲区是超声波探伤系统重要的性能指标之一，因为它关系到（ ）。 | 检出平行于超声波束的缺陷 | 检出位于锻件中心部位的小缺陷 | 检出表面缺陷 | 检出近表面的缺陷 | [6 empty] | D
单选题 | 按探伤使用目的，加工有一个或多个人工缺陷的金属块，称为（ ）。 | 清洗器 | 晶片准直器 | 角度调整器 | 对比试块 | [6 empty] | D
单选题 | 为提高透入工件的超声波能量，在探头和探测面间施加一种介质，这种介质称为（ ）。 | 湿润剂 | 耦合剂 | 传声剂 | 润滑剂 | [6 empty] | B
单选题 | 钢轨探伤仪37°探头位置应置于（ ）。 | 轨头中心 | 轨腰投影位置 | 偏轨头内侧 | 偏轨头外侧 | [6 empty] | B
单选题 | 探头在工件探测面上用手工或自动移动的过程，称为（ ）。 | 扫查 | 测定 | 校正 | 调谐 | [6 empty] | A
单选题 | 使探头不与钢轨直接接触，保护探头不磨损延长探头使用寿命的部件（ ）。 | 阻尼块 | 延迟块 | 斜楔块 | 保护膜 | [6 empty] | D
单选题 | 用任何方法作超声探伤时，为有效地检测缺陷应使（ ）。 | 超声波束尽可能地与缺陷最大表面垂直 | 超声波束与缺陷最大表面平行 | 底面回波次数尽可能地多 | 超声波束与试件底面垂直 | [6 empty] | A
单选题 | 钢轨探伤仪中（ ）探头与钢轨纵向呈20°或14°偏角有利于发现轨头核伤。 | 0° | 37° | 45° | 70° | [6 empty] | D
单选题 | 端角反射的每次反射过程都遵循超声波的（ ）。 | 反射定律 | 折射定律 | 入射定律 | 反转换定律 | [6 empty] | A
单选题 | 超声波的特征值（ ）。 | 纵波、横波、表面波 | 折射、反射、透射 | 声阻抗、纵波、反射 | 声压、声强、声阻抗 | [6 empty] | D
单选题 | 胶结接头螺孔裂纹多发生在迎轨端的（ ）。 | 第一孔 | 第二孔 | 第三孔 | 任意孔 | [6 empty] | A
单选题 | 岔后引轨是岔跟后过渡轨，因内外受力不均匀等因素的影响第一孔裂纹的概率大大高于正线轨，常出现（ ）。 | 单侧裂纹 | 多余裂纹 | 小角度裂纹 | 多种裂纹 | [6 empty] | D
单选题 | 使用直探头发射纵波进行检测的方法称为（ ）。 | 纵波法 | 横波法 | 表面波法 | 板波法 | [6 empty] | A
单选题 | 70°探头探测钢轨使用的是（ ）。 | 纵波 | 横波 | 表面波 | 板波 | [6 empty] | B
单选题 | 37°探头探测钢轨使用的是（ ）。 | 纵波 | 横波 | 表面波 | 板波 | [6 empty] | B
单选题 | 0°探头探测钢轨使用的是（ ）。 | 纵波 | 横波 | 表面波 | 板波 | [6 empty] | A
单选题 | 钢轨探伤仪70°探头主要用于检测钢轨（ ）。 | 轨腰斜裂纹 | 轨头核伤 | 轨底核伤 | 轨头核伤与轨底核伤 | [6 empty] | B
单选题 | 持续时间很短的冲击电能称为（ ）。 | 连续波 | 直流峰值电压 | 超声波 | 电脉冲或脉冲 | [6 empty] | D
单选题 | 超声波通过材料的传递速度就是（ ）。 | 声能的传递速度 | 脉冲的重复速率 | 脉冲的恢复速度 | 超声响应速度 | [6 empty] | A
单选题 | 超声波探伤中最常用的换能器是利用（ ）。 | 磁致伸缩原理 | 压电原理 | 波形转换原理 | 涡流原理 | [6 empty] | B
单选题 | 热转换、粘滞、弹性迟滞、散射是四种不同的机械作用，它们导致声能（ ）。 | 衰减 | 折射 | 波束扩散 | 饱和 | [6 empty] | A
单选题 | 一般工件厚度较小时，选用较大的K值，以便增加（ ）的声程，避免近场区探伤。 | 一次波 | 二次波 | 表面波 | 扫查波 | [6 empty] | A
单选题 | 超声耦合是指超声波在（ ）的声强透射率。 | 探测面上 | 底部 | 侧面 | 物体中间 | [6 empty] | A
单选题 | 焊缝探伤仪衰减器相对误差在工作频率段内每12dB误差不应超过（ ）。 | 正负0.5dB | 正负1dB | 正负1.5dB | 正负2dB | [6 empty] | B
单选题 | 钢轨探伤仪配置的70°探头主要用于检测（ ）。 | 纵向裂纹 | 螺孔裂纹 | 水平裂纹 | 轨头横向裂纹 | [6 empty] | D
单选题 | 超声波的声速由传声介质及波形决定，并随（ ）的不同而不同。 | 温度 | 湿度 | 高度 | 长度 | [6 empty] | A
单选题 | 超声探伤在一定的重复频率下，检测速度过快会引起（ ）。 | 漏检 | 误判 | 干扰 | 误报 | [6 empty] | A
单选题 | 振动持续时间有限的波动称为（ ）。 | 连续波 | 脉冲波 | 平面波 | 球面波 | [6 empty] | B
单选题 | 探头晶片尺寸愈大，其灵敏度（ ）。 | 越高 | 越低 | 不变 | 与尺寸无关 | [6 empty] | A
单选题 | 在超声波探伤中，由于波的传播方向改变使声程增加或由于波形转换后使声速变慢出现的波形通常称为（ ）。 | 绕射波 | 迟到波 | 反射波 | 折射波 | [6 empty] | B
单选题 | 使用0°探头探测钢轨时，探测面和仪器工作正常，但仪器常报警且无回波，应考虑钢轨内部有（ ）。 | 水平裂纹 | 斜裂纹 | 纵向裂纹 | 垂直裂纹 | [6 empty] | C
单选题 | A型显示超声波探伤仪荧光屏上时基线是由扫描电路产生的（ ）形成的。 | 锯齿波 | 同步脉冲 | 发射脉冲 | 矩形波 | [6 empty] | A
单选题 | 超声波探伤，从各个方向都能探测到的缺陷是（ ）缺陷。 | 平面形 | 圆柱形 | 体积形 | 线状 | [6 empty] | C
单选题 | 凹面形状的缺陷将引起反射波束的（ ）。 | 聚焦 | 扩散 | 衰减 | 绕射 | [6 empty] | A
单选题 | 超声波探伤仪的垂直线性不好会给缺陷的（ ）带来误差。 | 定位 | 定量 | 定性 | 确认 | [6 empty] | B
单选题 | 钢轨气压焊缝内部缺陷包括光斑、未焊透、（ ）及粗晶组织。 | 过烧 | 夹砂 | 气孔 | 灰斑 | [6 empty] | A
单选题 | 闪光焊缝中（ ）缺陷形成原因是可焊接性差和端面切割不良或存在重皮。 | 灰斑 | 裂纹 | 烧伤 | 光斑 | [6 empty] | B
单选题 | 闪光焊缝中（ ）缺陷形成原因是钳口部位不洁，通电后电阻加大或加热时间过长。 | 灰斑 | 裂纹 | 烧伤 | 光斑 | [6 empty] | C
单选题 | 铝热焊焊缝中（ ）缺陷形成原因是焊接工艺不当、渗水、漏油、轨端端面不洁或焊剂受潮。 | 夹渣 | 气孔 | 疏松 | 裂纹 | [6 empty] | B
单选题 | 铝热焊焊缝中（ ）缺陷形成原因是砂模封口不准，使混入溶液中的砂粒无法溢出。 | 夹渣 | 气孔 | 疏松 | 夹砂 | [6 empty] | D
单选题 | 铝热焊焊缝中（ ）缺陷形成原因是预热不够或浇注口散热过快，导致溶液的凝固快速收缩。 | 缩孔 | 气孔 | 疏松 | 夹砂 | [6 empty] | A
单选题 | 铝热焊焊缝中（ ）缺陷形成原因是预热温度不够，焊缝间隙不一。 | 缩孔 | 气孔 | 未焊透 | 夹砂 | [6 empty] | C
单选题 | 钢轨探伤仪探头相对灵敏度指标应至少（ ）检测。 | 每月 | 每季 | 每年 | 每日 | [6 empty] | A
单选题 | （ ）应用延伸度法对缺陷进行定量。 | 大于声束截面的缺陷 | 小于声束截面的缺陷 | 点状缺陷 | 平面型缺陷 | [6 empty] | A
单选题 | 当量法适用于（ ）。 | 大于声束截面的缺陷 | 小于声束截面的缺陷 | 水平裂纹和斜裂纹 | 纵向裂纹 | [6 empty] | B
单选题 | 用斜射法检验焊接区域时，一旦有反射信号时，则表明焊缝可能有（ ）。 | 夹渣 | 裂纹 | 未焊透 | 夹渣、裂纹、未焊透 | [6 empty] | D
单选题 | 横波探伤最常用于（ ）。 | 焊缝、管材探伤 | 测定金属制品的弹性特性 | 探测厚板的分层缺陷 | 薄板测厚 | [6 empty] | A
单选题 | 在金属凝固过程中未逸出的气体所形成的孔洞叫做（ ）。 | 破裂 | 冷隔 | 分层 | 气孔 | [6 empty] | D
单选题 | 两种不同材料相互接触的边界称为（ ）。 | 反射体 | 折射体 | 界面 | 标记 | [6 empty] | C
单选题 | 在（ ）界面中，超声波反射率最大。 | 钢/空气 | 钢/水 | 钢/钨 | 钢/铜 | [6 empty] | A
单选题 | 一个垂直线性好的探伤仪，荧光屏上波幅从80％处降到5％时应衰减（ ）。 | 6dB | 8dB | 32dB | 24dB | [6 empty] | D
单选题 | 探伤仪的分辨率主要与（ ）有关。 | 扫描电路 | 频带宽度 | 脉冲振铃时间 | 放大倍数 | [6 empty] | B
单选题 | 超声波在钢中的纵波声速为（ ）。 | 2730m/s | 5900m/s | 3230m/s | 6250m/s | [6 empty] | B
单选题 | 超声波在钢中的横波声速为（ ）。 | 2730m/s | 5900m/s | 3230m/s | 6250m/s | [6 empty] | C
单选题 | CSK-1A试块R100圆弧面可测定（ ）。 | 斜探头入射点 | 横波探测范围 | 横波声速 | 上述都可以 | [6 empty] | D
单选题 | 如果探测面毛糙，应该采用（ ）。 | 不太高频率的探头 | 较高频率的探头 | 硬保护膜探头 | 大晶片探头 | [6 empty] | A
单选题 | 37°探头探测60Kg/m钢轨断面时，无底角反射波是因为（ ）。 | 灵敏度低 | 不符合反射定律 | 螺孔阻挡 | 灵敏度高 | [6 empty] | C
单选题 | 70°探头探测钢轨头部时，二次波探测范围（ ）一次波。 | 大于 | 小于 | 等于 | 有时大于、有时小于 | [6 empty] | A
单选题 | 钢轨铝热焊缝中任何部位都可能产生的缺陷是（ ）。 | 未焊透 | 夹杂 | 气孔 | 上述都是 | [6 empty] | D
单选题 | 一般要探测板材焊缝中沿溶合线取向的缺陷时，最好使用（ ）。 | 表面波的斜射接触法 | 垂直纵波接触法 | 表面波水浸法 | 横波斜射法 | [6 empty] | D
单选题 | 横波的质点振动方向（ ）。 | 平行于超声波的传播方向 | 垂直于超声波的传播方向 | 限于材料表面并作椭圆运动 | 在平面中与波的传播方向成45°偏角 | [6 empty] | B
单选题 | 钢轨闪光焊的钢轨接头中（ ）部位因几何尺寸较小，闪光保护差，易出现过烧缺陷。 | 轨底脚 | 轨顶端 | 轨腰 | 轨顶中心 | [6 empty] | A
单选题 | 60kg/m钢轨轨腰宽度（ ）。 | 16mm | 14mm | 16.5mm | 15.5mm | [6 empty] | C
单选题 | 无缝线路是将钢轨连续焊接超过（ ）轨道。 | 100m | 300m | 200m | 500m | [6 empty] | C
单选题 | 轨距是钢轨踏面下（ ）范围内两股钢轨工作边之间的最小距离。 | 8mm | 12mm | 16mm | 20mm | [6 empty] | C
单选题 | 铝热焊缝距轨枕边不得小于（ ）。 | 25mm | 30mm | 35mm | 40mm | [6 empty] | D
单选题 | 在钢轨上钻螺孔必须同时倒棱，两螺栓孔的净距，不得小于孔径的（ ）。 | 0.5倍 | 1倍 | 1.5倍 | 2倍 | [6 empty] | D
单选题 | 硫化物常以颗粒状残留于钢中，热轧时与钢一起被压延成带状夹杂，造成轨头或轨腰水平裂纹和（ ）。 | 分层 | 核伤 | 裂纹 | 气孔 | [6 empty] | A
单选题 | 铁路线路曲线地段钢轨，易产生的外部伤损主要有（ ）。 | 侧磨和擦伤及剥离掉块 | 侧磨和波磨及剥离掉块 | 擦伤和工具划伤及鱼鳞伤 | 锈蚀和擦伤及鱼鳞伤 | [6 empty] | B
单选题 | 气压焊光斑的产生部位（ ）。 | 轨头和轨底 | 轨腰 | 轨底脚 | 轨头颚部 | [6 empty] | A
单选题 | 铝热焊夹杂的特征（ ）。 | 不规则的体积型夹渣，一般呈暗灰色 | 蜂窝状的气孔体 | 可见细小砂粒 | 未焊透 | [6 empty] | A
单选题 | 通常在检修探伤仪故障时，为了准确迅速的判明故障部位除根据电原理进行分析外，还可采用（ ）、调换通道、测量波形等方法。 | 更换仪器 | 更换部件 | 更换车体 | 更换探头 | [6 empty] | B
多选题 | 钢轨伤损按程度分为（ ）三类。 | 轻伤 | 轻伤发展 | 重伤 | 折断 | [6 empty] | ACD
多选题 | 钢轨折断是指发生下列情况之一者（ ）。 | 钢轨全截面断裂 | 裂纹贯通整个轨头截面 | 裂纹贯通整个轨底截面 | 允许速度不大于160km/h区段钢轨顶面上有长度大于50mm且深度大于10mm的掉块,允许速度大于160km/h区段钢轨顶面上有长度大于30mm且深度大于5mm的掉块 | [6 empty] | ABCD
多选题 | 普通线路和无缝线路缓冲区的（ ）钢轨应及时更换。 | 轻伤 | 轻伤发展 | 重伤 | 折断 | [6 empty] | CD
多选题 | 基本轨有下列伤损或病害（ ），应及时修理或更换。 | 曲股基本轨的弯折点位置或弯折尺寸不符合要求，造成轨距不符合规定 | 基本轨垂直磨耗，50kg/m及以下钢轨，在正线上超过6mm，到发线上超过8mm，其他站线上超过10mm | 60kg/m及以上钢轨，在允许速度大于120km/h的正线上超过6mm，其他正线上超过8mm，到发线上超过10mm，其他站线上超过11mm | 其他伤损达到钢轨轻伤标准时 | [6 empty] | ABCD
多选题 | 钢轨探伤检查应实行定期检查制度，依据（ ）等条件合理确定钢轨探伤周期，冬季探伤间隔时间应短于夏季。 | 年通过总质量 | 轨型 | 季节 | 钢轨的实际状态 | [6 empty] | ABCD
多选题 | 下列（ ）重点地段应根据线路、钢轨的实际状态适当增加探伤遍数。 | 桥梁上、隧道内、小半径曲线、大坡道及钢轨状态不良地段 | 伤轨数量出现异常，连续两个探伤周期内都发现疲劳伤损(如核伤、鱼鳞伤、螺孔裂纹、水平裂纹等)地段 | 超过大修周期地段 | 钢轨与运量不匹配地段 | [6 empty] | ABCD
多选题 | 辙叉伤损分（ ）两类。 | 轻伤 | 轻伤发展 | 重伤 | 折断 | [6 empty] | AC
多选题 | 高锰钢整铸辙叉纵向水平裂纹长度超过（ ）达到重伤标准。 | 辙叉心一侧裂纹长度超过100mm | 辙叉心两侧裂纹贯通，贯通长度超过50mm | 辙叉翼一侧裂纹长度超过80mm | 轮缘槽一侧裂纹长度超过200mm | [6 empty] | ABCD
多选题 | 护轨侧面磨耗分（ ）两类。 | 轻伤 | 轻伤发展 | 重伤 | 折断 | [6 empty] | AC
多选题 | （ ）不应焊补。 | 焊缝 | 新钢轨 | 再用轨 | 辙叉 | [6 empty] | AB
多选题 | 接头夹板伤损达到下列标准（ ），应及时更换。 | 折断 | 中间两螺栓孔范围内裂纹正线、到发线有裂纹 | 其他站线平直及异型夹板超过5mm，双头及鱼尾型夹板超过15mm | 其他部位裂纹发展到螺栓孔 | 胶接绝缘夹板性能不良 | [5 empty] | ABCDE
多选题 | 根据TB/T2340—2012标准，超声波钢轨探伤仪：适用于（ ）kg/m在役钢轨的超声波探伤作业。 | 43 | 50 | 60 | 75 | [6 empty] | ABCD
多选题 | A型超声波钢轨探伤仪主要指标有（ ）。 | 水平线性误差 | 垂直线性误差 | 灵敏度余量 | 信噪比 | 缺陷检出能力 | 静态检出能力 |  |  |  |  | ABCDE
多选题 | 手工检查钢轨时应注意的五种暗伤的特征是（ ）。 | 钢轨顶面上被车轮磨光的白面白光与黑面相交的地方不成直线 | 轨面上白光中有乌光或黑线 | 轨头肥大 | 轨头鄂部有下垂现象 | 鄂部透锈 | [5 empty] | ABCDE
多选题 | 钢轨探伤作业探检隧道时，作业要点包括（ ）。 | 清除轨面锈污 | 提高探伤灵敏度 | 加大流水量 | 放慢速度 | [6 empty] | ABCD
多选题 | 缺陷所反射的声能大小取决于（ ）。 | 缺陷大小 | 缺陷取向 | 缺陷类型 | [7 empty] | ABC
多选题 | 焊补层（擦伤处所）钢轨探伤仪探伤要求（ ）。 | 对焊补层处所探伤时，首先使用钢轨探伤仪的0°探头进行穿透式扫查 | 确认焊补层是否存在分层（未焊上）现象等 | 然后再进行70°探头轨头探伤，在正常探测灵敏度的基础上，再增加4～6dB作为焊补层探伤的探测灵敏度 | 同时对钢轨轨头侧面进行校对扫查 | [6 empty] | ABCD
多选题 | 曲线钢轨探伤要求（ ）。 | 曲线钢轨探伤当天停止涂油；仪器进入曲线应随时清除残留油污，确保探头与轨面耦合良好 | 钢轨探伤仪检查曲线侧磨轨（侧磨≥6mm）或调边轨时，要正反向各探测1次（含道岔曲基本轨），同时加大流水量，探伤速度不超过2km/h | 遇有小半径曲线，应根据上股侧磨、下股压宽的程度，调整探头在轨面的位置，并注意波形分析 | 严重侧磨的曲线上股，应擦掉夹板卡损部位的油污，仔细观察，以防止卡损引起轨头横向裂纹漏检。对曲线磨耗轨地段采取切实可行的检查办法，并根据轨面状态适当调整探头架位置，使探头始终处于检测最佳状态，重点加强轨头核伤的探测 | 从曲线进入直线应清除尼龙轮沿和探头保护膜底部沾的油污，并调整探头位置 | 有鱼鳞伤时，在仪器基准灵敏度的基础上提高2—4dB，并注意波形变化，轨面鱼鳞伤严重时，应从轨头侧面进行校对 |  |  |  |  | ABCDEF
多选题 | 道口轨面不洁，应执行（ ）的作业要领。 | 一扫 | 二冲 | 三探伤 | 四拆检 | [6 empty] | ABC
多选题 | 严重锈蚀钢轨探伤要求（ ）。 | 0°探头应适当降低探伤灵敏度 | 37°探头加强对轨底锈蚀坑和因垫板卡损所引起的横向裂纹的探测 | 发现可疑波形应用多种方法进行检查 | 同时结合人工检查进行综合判断 | [6 empty] | ABCD
多选题 | 新轨探伤要求（ ）。 | 应加大水量，0°探头设置穿透式探伤（报警“开”状态）加强钢轨纵向裂纹的检测 | 37°探头注意厂焊缝轨底横向裂纹及划痕的探测 | 对轨面剥落、重皮压痕缺陷进行手工检查 | 新钢轨在验交后三个月内，若连续两个周期内发现同类型，同炉号的伤损轨，应及时上报。 | [6 empty] | ABCD
多选题 | 站专线探伤要求（ ）。 | 站专线探伤应明确所探股道的起、讫位置（岔号）,驼峰地段应重视坡峰、坡谷地段钢轨的探测 | 若遇机车、车辆压道无法探伤，做好记录，但应在一周内安排探伤，同时报段技术科备查 | 根据轨型和钢轨状态变化应随时调整探测范围和探伤灵敏度,遇有泥沙、油污、煤碴等杂物应及时清除，加强对严重锈蚀轨的探测 | 如因轨面状态不良影响仪器正常探测，报段技术科备案组织更换 | [6 empty] | ABCD
多选题 | 焊缝全断面要求（ ）。 | 以焊缝为中心轨底4个探测面 | 轨腰4个探测面 | 轨头侧面4个探测面 | 轨头踏面2个探测面 | [6 empty] | ABCD
多选题 | 平面状缺陷探伤方法（ ）。 | 采用双探头法 | K型扫查 | 前后串列式扫查方法 | [7 empty] | ABC
多选题 | 发现伤损复核要求（ ）。 | 双人 | 双机确认制度 | 并与上次检查记录情况进行比较 | 确保判伤的准确性 | [6 empty] | ABCD
多选题 | 钢轨超声波探伤仪70°探头探伤时应注意的事项是（ ）。 | 应防止接头1米区域核伤的漏检 | 应坚持70°探头发射方向的定期调换 | 应根据核伤的存在规律综合判伤 | 应经常检查探头的位置和偏角 | 应重视薄弱处所的检查和校对 | [5 empty] | ABCDE
多选题 | 超声波探伤的优点（ ）。 | 穿透能力强，可测厚度大 | 检测灵敏度高 | 可适用多种波形、各种探头作不同方向的探测、能探出工件内部和表面各种取向的缺陷 | 指向性好，能方便、正确的对缺陷定位 | 检测速度快，费用低 | [5 empty] | ABCDE
多选题 | 超声波探伤的缺点（ ）。 | 探测的结果受人的因素影响 | 探测表面要求制备 | 受工件形状、晶粒和组织不均匀性的限制 | 定量精度差 | 检测速度慢，费用高 | [5 empty] | ABCD
多选题 | 《钢轨探伤管理规则》规定，探伤生产机构配备超声波探伤试块，其中包括（ ）。 | 标准试块 | 对比试块 | 实物对比试块 | 钢轨焊缝探伤试块 | [6 empty] | ABCD
多选题 | 《钢轨探伤管理规则》规定，新钢轨上道后应及时进行探伤，发现伤损时，应及时上报技术科，并（ ）。 | 采取措施 | 加强防范 | 逐级上报 | [7 empty] | ABC
多选题 | 《钢轨探伤管理规则》规定，在对（ ）等重点处所进行钢轨焊缝探伤时，要慢速推行，并注意观察波形显示，必要时要结合手工检查。 | 接头 | 曲线 | 隧道 | 道口 | 桥梁 | [5 empty] | ABCDE
多选题 | 标准试块是指（ ）经主管机关或权威机构检定的试块，用于对超声检测装置或系统的性能测试及灵敏度的调整。 | 材质 | 形状 | 尺寸 | 大小 | 性能 | [5 empty] | ABCE
多选题 | 常用无损探伤方法有（ ）。 | 射线探伤 | 磁粉探伤 | 渗透探伤 | 涡流探伤 | 超声波探伤 | [5 empty] | ABCDE
多选题 | 超声波的波型有：（ ）。 | 纵波 | 横波 | 板波 | 表面波 | [6 empty] | ABCD
多选题 | 超声波探伤仪的检修方法有（ ）。 | 先易后难法 | 换件修理法 | 器件判别法 | 故障排查法 | [6 empty] | ABC
多选题 | 超声波探伤中杂波的主要来源有（ ）。 | 探头杂波 | 仪器杂波电噪声 | 试件表面杂波 | 材质原因形成的林状杂波 | 耦合剂杂波 | [5 empty] | ABCD
多选题 | 超声波探头按波形分为（ ）。 | 纵波探头 | 横波探头 | 表面波探头 | 板波探头 | 可变角探头 | [5 empty] | ABCD
多选题 | 超声波探头按晶片数分为（ ）。 | 单晶片探头 | 双晶片探头 | 多晶片探头 | [7 empty] | ABC
多选题 | 超声波斜角探伤扫查方式有（ ）。 | 前后扫查和左右扫查 | W形扫查和斜平行扫查 | 定点转动和摆动扫查 | 串列扫查和交叉扫查 | [6 empty] | ABCD
多选题 | 超声波直探头主要组成部分有（ ）。 | 接头 | 壳体 | 阻尼块 | 保护膜 | 晶片 | [5 empty] | ABCDE
多选题 | 出现电压表无指示故障时，外部的检查顺序（ ）。 | 保险管 | 电源线 | 电池组及电源开关 | 探头导线 | [6 empty] | ABC
多选题 | 除材质因素外容易产生核伤（ ）的原因。 | 接触疲劳 | 轨面剥离 | 鱼鳞破损 | 擦伤和焊补 | [6 empty] | ABCD
多选题 | 道岔磁粉探伤主要部位是尖轨全长的（ ）；心轨的轨顶面以及高猛钢铸造翼轨的轨顶面和轨腰外侧面。 | 轨顶面 | 轨腰外侧面 | 轨底上表面 | 轨头侧面 | [6 empty] | ABC
多选题 | 发生道岔（ ）折断时应立即封锁线路，进行紧急处理。 | 尖轨 | 基本轨 | 心轨 | 翼轨 | [6 empty] | ABCD
多选题 | 钢轨超声波探伤仪0°探头探伤时应注意的事项是（ ）。 | 注意探伤灵敏度调节 | 注意小方门使用 | 注意波形分析 | 重视仪器和手工相结合 | [6 empty] | ABCD
多选题 | 钢轨超声波探伤仪37°探头主要探测轨腰投影范围的（ ）。 | 螺孔裂纹 | 斜裂纹 | 特殊部位水平裂纹 | 轨底横向裂纹 | [6 empty] | ABCD
多选题 | 钢轨超声波探伤仪70°探头采用横波在轨头内进行反射式探伤，主要探测轨头核伤和钢轨焊缝轨头的（ ）等。 | 夹杂 | 气孔 | 裂纹 | [7 empty] | ABC
多选题 | 钢轨超声波探伤主要采用70°探头、37°探头、0°探头对钢轨的轨头、轨腰、轨底轨腰投影区范围进行扫查，可以发现（ ）等伤损。 | 钢轨核伤 | 螺孔裂纹 | 水平裂纹 | 斜裂纹 | 纵向裂纹 | [5 empty] | ABCDE
多选题 | 钢轨核伤产生的主要原因是（ ）等，使用中在机车车辆的动荷载重复作用下，将某些细微的疲劳源逐渐扩大而形成疲劳斑痕。 | 在钢轨生产中轨头内部已存在的白点 | 轨头内部存在的气泡 | 轨头内部存在的非金属夹杂 | 钢轨表面的锈蚀点 | 钢轨表面的波浪形磨耗 | [5 empty] | ABC
多选题 | 钢轨接头检查的“三看”是（ ）。 | 接头状态 | 波形显示 | 探头位置 | 耦合情况 | [6 empty] | ABC
多选题 | 钢轨探伤工作具有（ ）强、安全责任重等特点，是工务部门钢轨防断、确保行车安全的关键工作。 | 流动性 | 技术性 | 重要性 | 科学性 | [6 empty] | AB
多选题 | 钢轨探伤仪检修工作分（ ）五部分。 | 季检 | 年检 | 月测试 | 故障检修 | 日常保养 | 临时检修 |  |  |  |  | ABCDE
多选题 | 钢轨探伤仪某一通道无回波的外部检查顺序（ ）。 | 检查面板上回波控制钮，如增益、衰减、抑制等 | 检查探头架、探头，看其位置是否正确，耦合、接触是否良好 | 检查探头连线及对接电缆 | 检查报警电路 | [6 empty] | ABC
多选题 | 钢轨应具有（ ）特性。 | 足够的强度 | 韧性 | 耐磨性 | 良好的焊接性和运营的安全可靠性 | 弹性 | [5 empty] | ABCD
多选题 | 钢轨中常见的伤损包括（ ）。 | 钢轨核伤 | 钢轨接头部位伤损 | 钢轨的水平、斜裂纹和纵向裂纹 | 钢轨轨底裂纹 | 钢轨焊接接头伤损 | [5 empty] | ABCDE
多选题 | 钢轨重伤标准规定钢轨表面裂纹包括（ ）等不含轮轨接触疲劳引起轨顶面表面或近表面的鱼鳞裂纹。 | 螺孔裂纹 | 轨头下颚水平裂纹透锈 | 轨腰水平裂纹 | 轨头纵向裂纹 | 轨底裂纹 | [5 empty] | ABCDE
多选题 | 钢轨钻孔位置应在螺栓孔（ ）。 | 中心线上 | 且必须倒棱 | 中心轴上 | 应倒棱 | [6 empty] | AB
多选题 | 高锰钢整铸辙叉轻伤标准包含（ ）。 | 辙叉心宽40mm断面处，辙叉心垂直磨耗（不含翼轨加高部分），50kg/m及以下钢轨，在正线上超过4mm，到发线上超过6mm，其他站线上超过8mm | 60kg/m及以上钢轨，在允许速度大于120km/h的正线上超过4mm，其他正线上超过6mm，到发线上超过8mm，其他站线上超过10mm | 可动心轨宽40mm断面及可动心轨宽20mm断面对应的翼轨垂直磨耗（不含翼轨加高部分）超过4mm | 辙叉心、辙叉翼轨面剥落掉块，在允许速度大于120km/h线路上长度超过15mm，且深度超过1.5mm,在其他线路上长度超过15mm，且深度超过3mm | [6 empty] | ABCD
多选题 | 高锰钢整铸辙叉重伤标准，含可动心轨辙叉中高锰钢整铸翼轨、叉跟座（ ）。 | 辙叉心宽40mm断面处，辙叉心垂直磨耗（不含翼轨加高部分），50kg/m及以下钢轨，在正线上超过6mm，到发线上超过8mm，其他站线上超过10mm | 60kg/m及以上钢轨，在允许速度大于120km/h的正线上超过6mm，其他正线上超过8mm，到发线上超过10mm，其他站线上超过11mm | 可动心轨宽40mm断面及可动心轨宽20mm断面对应的翼轨垂直磨耗（不含翼轨加高部分）超过6mm | [7 empty] | ABC
判断题 | 根据《沈阳铁路局钢轨探伤管理细则》的规定，严禁锯制轨与辙叉连接，应加强岔后引轨接头处的探伤( ) | [10 empty] | Y