## Sheet1
题库名称 | 2021年10月锻造工考试题库 | 题库说明 | 2021年10月锻造工考试题库 | [8 empty] | 帮助
版本 | 1
作者 | 路路通工作室
日期 | 2021-08-03
题型 | 题目（必填） | 选项A | 选项B | 选项C | 选项D | 选项E | 选项F | 选项G | 选项H | 选项I | 选项J | 答案（必填） | 解析
单选题 | ( )不好的人往往在个人形象展示时会受到一定的影响，被人们误认为气质不好。 | 心理素质 | 人格魅力 | 交往态度 | 沟通能力 | [6 empty] | A
单选题 | 如果坯料表面有凹陷、裂纹等缺陷，在镦粗时会使缺陷( )。 | 逐渐缩小 | 逐渐消失 | 逐渐增多 | 进一步扩大 | [6 empty] | D
单选题 | 心棒拔长时，不能锻打( )的坯料，否则易于使两端歪斜和孔壁产生裂纹。 | 温度过高 | 温度过低 | 有缺陷 | 冲孔不正 | [6 empty] | B
单选题 | 拔长时沿坯料的一面顺次锻打一遍后，坯料 一般会发生( )。 | 折叠 | 凹陷 | 中心裂纹 | 翘曲 | [6 empty] | D
单选题 | 自由锻造各种锻件，是采用( )在自由锻造设备上进行的。 | 能用工具 | 锻模 | 胎模 | 型摔 | [6 empty] | A
单选题 | 是介于锻锤与压力机之间的锻压设备，适于中小批量的模锻生产。 | 水压机 | 对击锤 | 摩擦压力机 | 热模锻压力机 | [6 empty] | C
单选题 | 自由锻造设备有( )两种。 | 空气锤和对击锤 | 自由锻锤和水压机 | 压力机和平锻机 | 水压机和液压螺旋锤 | [6 empty] | B
单选题 | 截面尺寸小于250mm的低碳钢、低合金钢钢锭及有色金属，快速加热( )。 | 可以 | 不可 | 必须 | 不必 | [6 empty] | A
单选题 | 钢锭在装炉前必须清除( )。 | 冒口 | 浇口 | 夹渣 | 表面缺陷 | [6 empty] | D
单选题 | 对于长期工作的热电偶应当( )。 | 随时检查和调试 | 定期检查和调试 | 定期保养和维护 | 定期更换 | [6 empty] | B
单选题 | 目测测温时，可根据钢的( )判断出钢的实际温度。 | 尺寸大小 | 形状 | 颜色 | 变形量 | [6 empty] | C
单选题 | 由炼钢车间保温运输到锻压车间的表面温度不低于( )℃的钢锭称为热锭。 | 530 | 550 | 800 | 1200 | [6 empty] | B
单选题 | 增大加热速度，缩短加热时间，可以( )钢的氧化、退碳及晶粒粗大等缺陷。 | 消除 | 造成 | 减少 | 增加 | [6 empty] | C
单选题 | 对中合金钢以上的钢锭加热时，要特别注意( )截面的温差。 | 增大 | 减小 | 改变 | 保持 | [6 empty] | B
单选题 | 不同材质，不同规格的坯料加热时，装炉温度( )。 | 相同 | 不同 | 不受限制 | 有严格的规定限制 | [6 empty] | B
单选题 | 岗位工作环境包括（ ）。 | 大环境和小环境 | 同事环境和领导环境 | 宏观环境和微观环境 | 硬环境和软环境 | [6 empty] | D
单选题 | 在自主发展中，（ ）是自己知道而他人未知的部分，通常是我们所说的隐私、个人秘密以及不愿意或不能让别人知道的事实或心理。 | 开放我 | 隐藏我 | 盲目我 | 未知我 | [6 empty] | B
单选题 | 在火灾中，由于毒性造成人员伤亡的罪魁祸首是_____，火灾中约有一半的人员死亡是由它造成的，另一半由直接烧伤、爆炸压力及其他有毒气体引起。 | CO2 | CO | SO2 | CL2 | [6 empty] | B
单选题 | ( )工作环境是不适合进行电焊的。 | 空气流通 | 干燥寒冷 | 炎热而潮湿 | [7 empty] | C
单选题 | 当设备发生外壳漏电时，人体接触设备金属外壳所造成的电击称作 （ ） 。 | 直接接触电击 | 间接接触电击 | 静电电击 | 非接触电击 | [6 empty] | B
单选题 | 起重机钢丝绳在一个捻节距内断丝数超过总丝数的10%应该( ) | 报废 | 正常使用 | 修复使用 | 进行负荷试验 | [6 empty] | A
单选题 | 氧气瓶直接受热发生爆炸属于（ ）。 | 爆轰 | 物理性爆炸 | 化学性爆炸 | [7 empty] | B
单选题 | 热模锻压力机的吨位是以( )来表示的。 | 落下部分的质量 | 所能加工的最大工件尺寸 | 滑块行程接近死点时所能产生的最大压力 | 滑块行程接近死点时所能产生的最大能量 | [6 empty] | C
单选题 | 燃料中的碳、氢含量越多越好，( )特别是硫的含量越少越好 | 一氧化碳、二氧化碳 | 一氧化碳、甲烷 | 氮气、二氧化硫 | 灰分、水分 | [6 empty] | D
单选题 | ( )在燃烧中消耗热量，是燃料中的不利成分。 | 氮气 | 二氧化硫 | 灰分 | 水分 | [6 empty] | D
单选题 | ( )带有臭鸡蛋味，虽然它在燃料中含量较少，但它是有毒气体，应注意漏气和周围环境通气。 | 一氧化碳 | 二氧化碳 | 硫化氢 | 甲烷 | [6 empty] | C
单选题 | 锻造材料的加热是锻造工艺过程中一个必不可少的工序，通过加热可提高金属的( )，降低变形抗力。 | 密度 | 熔点 | 韧性 | 塑性 | [6 empty] | D
单选题 | 钢锭各部分化学成份的不均匀性叫( )。 | 穿晶 | 偏析 | 疏松 | 折叠 | [6 empty] | B
单选题 | 锻造时，应将钢锭的缺陷部分( )。 | 保留 | 切除 | 熔化 | 锻合 | [6 empty] | B
单选题 | 金属液在钢锭模中冷却向固态转变时，( )部分就会形成缩孔、疏松。 | 锭身 | 底部 | 冒口 | 钢锭的中心 | [6 empty] | C
单选题 | 高碳合金结构钢的( )及疲劳强度高，一般用来制造弹簧及滚动轴承。 | 强度 | 硬度 | 弹性 | 塑性 | [6 empty] | C
单选题 | ( )能提高钢的硬度、耐磨性和红硬性。 | 镍 | 铬 | 钼 | 钨 | [6 empty] | D
单选题 | ( )钢是高碳钢，经过淬火和回火后有高的弹性，用来制造要求不高的板簧和螺旋弹簧。 | 08 | 15 | 45 | 65 | [6 empty] | D
单选题 | 断裂前金属材料产生永久变形的程度称为( )。 | 强度 | 硬度 | 塑性 | 弹性 | [6 empty] | C
单选题 | 金属抵抗塑性变形或断裂的能力称为( )。 | 刚度 | 强度 | 塑性 | 韧性 | [6 empty] | B
单选题 | 与液压传动相比，气压传动( )；工作介质清洁，不存在介质变质等问题。 | 动作灵活，反应快但维护繁琐 | 动作灵活，反应快，维护简单 | 动作迟缓，反应慢但维护简单 | 动作迟缓，反应慢，维护繁琐 | [6 empty] | B
单选题 | 国标规定，在剖视图中表示螺纹连接时，其旋合部分应( )的画法表示。 | 仍按各自 | 以外螺纹 | 以内螺纹 | 按投影规则规定 | [6 empty] | B
单选题 | 假想用剖切平面将零件的某处切断，仅对断面投影得到的图形，称为( )。 | 主视图 | 左视图 | 剖面图 | 剖视图 | [6 empty] | C
单选题 | 工程上常说的三视图是指主视图、俯视图和( )。 | 仰视图 | 左视图 | 右视图 | 剖视图 | [6 empty] | B
单选题 | 在自由锻造设备上用自由锻造方法，把坯料预锻成接近锻件的形状和尺寸，然后在胎模中终锻成型，这种锻造方法叫做( )。 | 胎模锻 | 热模锻 | 精锻 | 自由锻 | [6 empty] | A
单选题 | 液压机活塞上下滑动时，( )将手和头部伸进模具工作区域。 | 可以 | 不得 | 禁止 | [7 empty] | C
单选题 | 开动设备试压，检查压力是否达到( )，设备动作是否正常可靠，有无泄露现象。 | 正常压力 | 额定压力 | 工作压力 | [7 empty] | C
单选题 | 锻件、料头料边等物不准抛掷。 | 不准 | 可以 | 必须 | [7 empty] | A
单选题 | 在高空作业时，工具必须放在哪里？( ) | 工作服口袋里 | 手提工具箱或工具袋里 | 握住所有工具 | 工作现场周围 | [6 empty] | B
单选题 | 对操作者本人，尤其对他人和周围设施的安全有重大危害因素的作业，称 ( ) | 危险作业 | 高难度作业 | 特种作业 | [7 empty] | C
单选题 | 下列哪种操作是正确的( )。 | 打扫行车卫生时站在桥架上或跨越桥架的 | 在检修作业时，无电气检修挂牌推闸送电 | 带防护镜操作砂轮机 | 移动电焊机不停电 | [6 empty] | C
单选题 | 手用工具不应该放在工作台边缘是因为（ ）。 | 取用不方便 | 会造成工作台超负荷 | 工具易坠落伤人 | [7 empty] | C
单选题 | 操作转动的机器设备时，不应佩戴（ ）。 | 戒指 | 手套 | 手表 | [7 empty] | B
单选题 | 当钢液在钢锭模中凝固时，体积的收缩会形成( )。 | 偏析 | 缩孔 | 树枝形粗状结晶 | 裂纹 | [6 empty] | B
单选题 | 水压机锻造变形的速度较慢，有利于( )，因此锻造高合金钢的效果较好，可提高塑性，降低变形抗力。 | 塑性变形 | 金属再结晶 | 提高生产效率 | 锻件温度变化 | [6 empty] | B
单选题 | 合金元素总含量在5%～10%的合金钢称为( )。 | 普通合金钢 | 高合金钢 | 中合金钢 | 合金结构钢 | [6 empty] | C
单选题 | 短小坯料应从( )开始拔长，拔长中向前推进。 | 根部 | 端部 | 中间 | 中间和端部 | [6 empty] | B
单选题 | 空气锤的吨位大小是以它的( )来表示的。 | 锤杆的品质 | 锤尖的品质 | 落下部分的质量 | 机身的品质 | [6 empty] | C
单选题 | 锁扣的作用是防止模锻过程中产生( )。( ) | 折伤 | 裂纹 | 错移 | 气孔 | [6 empty] | C
单选题 | 加热规范的核心是加热各区段的( )、升温速度和加热时间。 | 火焰种类 | 燃料质量 | 加热温度 | 热量多少 | [6 empty] | C
单选题 | ( )属于非接触式测温仪，与介质不接触，利用辐射原理测温。 | 热电偶 | 热电阻 | 比色高温计 | 水银温度计 | [6 empty] | C
单选题 | 造成机件热变形的主要因素是机件表面层存在( )。 | 温差 | 应力 | 摩擦热 | 温度 | [6 empty] | A
单选题 | 掌钳工是手锻的主要指挥者和操作者，应熟悉和掌握各工序的( )。 | 检查 | 管理 | 操作规程 | 工艺要求 | [6 empty] | C
单选题 | 锻模和锤杆工作前必须预热到（ ）左右，这样使锻摸和锤杆处在提高强度下工作，可减少或避免其断裂。 | 350～500 | 150～250 | 200～400 | 250～350 | [6 empty] | B
单选题 | 在端部需压台拔长时，其切肩长度应符合规定，圆形截面端部拔长时切肩长应( )。 | 等于坯料直径D | 大于坯料直径D | 大于或等于D/3 | 大于或等于D/2 | [6 empty] | C
单选题 | 锻模的种类以( )应用最为广泛。 | 整体模 | 镶边模 | 整体模和镶边模 | 胎模 | [6 empty] | A
单选题 | 对500kg～1000kg锻锤，当台阶高度小于8mm且台阶长度小于( )时可不锻出。 | 250mm | 100mm | 150mm | 200mm | [6 empty] | B
单选题 | 锻锤运转2500h，应进行一次( )。 | 日常维护保养 | 一级保养 | 二级保养 | 大修保养 | [6 empty] | C
单选题 | 钢的成分中除铁外，主要含有碳和一定数量的硅、锰、硫、磷等元素，这种钢叫做( )。 | 碳素钢 | 合金钢 | 高合金钢 | 不锈钢 | [6 empty] | A
单选题 | 金属或合金从固态向液态转变时的温度称为( )。 | 导热性 | 热膨胀性 | 熔点 | 磁性 | [6 empty] | C
单选题 | 金属抵抗塑性变形或断裂的能力称为( )。 | 强度 | 塑性 | 硬度 | 韧性 | [6 empty] | A
单选题 | ( )的含量增加，使钢在加热（1000～1200℃）锻压时极易破裂，即热脆，所以其含量应限制在0.07%以下。 | 硅 | 磷 | 锰 | 硫 | [6 empty] | D
单选题 | 钢液中未完全析出的熔渣和落入钢锭模内的砂子及耐火材料等杂质是形成( )的主要因素。 | 偏析 | 缩孔 | 非金属夹杂物 | 气泡 | [6 empty] | C
单选题 | 上注法浇注钢锭时，冲击模底后飞溅起来的钢液附在模壁垒森严上，与钢锭本体不能融为一体，冷却后就形成( )。 | 缩孔和疏松 | 溅疤 | 裂纹 | 穿晶 | [6 empty] | B
单选题 | 手工锻握钳时，钳柄应放在身体的( ) | 正面 | 侧面 | 后面 | 前面 | [6 empty] | B
单选题 | ( )直接用手和脚清除地上的氧化边，料头飞边。 | 可以 | 不得 | 禁止 | 不能 | [6 empty] | B
单选题 | ( )在锻造加热炉旁取暖。 | 可以 | 不得 | 禁止 | 必须 | [6 empty] | C
单选题 | 剁料及冲孔时，( )将剁刀及冲子上的油、水擦拭干净，剁刀、冲子要拿正拿稳，不得歪斜。 | 可以 | 不得 | 禁止 | 必须 | [6 empty] | D
单选题 | 垫铁的上下表面( )平稳，放置平稳后方可锤击。 | 可以 | 不得 | 禁止 | 必须 | [6 empty] | D
单选题 | 使用脚踏开关操作的锻锤，在向跕上安放工具，模具或测量锻件尺寸时，脚( )离开脚踏开关，以防误踩。 | 应该 | 不应该 | 可以 | 不能 | [6 empty] | A
单选题 | 大料装炉、出炉时应( )风门。 | 关闭 | 打开 | 都可以 | 离开 | [6 empty] | A
单选题 | 将上下模具对中，调整好模具间隙，( )单边偏离中心，确认固定好后模具后再试压。 | 不允许 | 允许 | 不必 | 必须 | [6 empty] | A
单选题 | 开机( )应先检查各紧固件是否牢靠，各运转部分及活塞杆有无障碍物，限位装置及安全防护装置是否完善，。 | 前 | 后 | 中 | 不确定 | [6 empty] | A
单选题 | ( )是利用电阻发热体将电能转变成热能而实现对金属的加热。 | 反射炉 | 电阻炉 | 重油炉 | 煤气炉 | [6 empty] | B
单选题 | 加热过程中，单位时间内温度升高量叫做( )。 | 加热规范 | 加热温度 | 加热速度 | 加热时间 | [6 empty] | C
单选题 | ( )不需要另外的蒸汽或压缩空气为动力。 | 空气锤 | 蒸汽－空气自由锻锤 | 自由锻造水压机 | 电液锤 | [6 empty] | A
单选题 | ( )又叫做卧式锻造机；是曲轴压力机的一种，主要用于对锻件的局部镦粗。 | 热模锻压力机 | 摩擦压力机 | 切边压力机 | 平锻机 | [6 empty] | D
单选题 | ( )金属变形呈集中在坯料的端部，通常在漏盘或在胎模内进行。 | 完全镦粗 | 中间镦粗 | 端部镦粗 | 局部镦粗 | [6 empty] | C
单选题 | ( )是使坯料横截面积增大，高度减低的操作工序。 | 拔长 | 镦粗 | 切割 | 弯形 | [6 empty] | B
单选题 | 锻模上有容纳多余金属毛（飞）边槽的，称为( )。 | 多模膛模锻 | 单模膛模锻 | 闭式模锻 | 开式模锻 | [6 empty] | D
单选题 | ( )多用于端面带凹凸的回转体锻件，有时也用于非回转体的锻造，也有带下垫与不带下垫之分。 | 型摔 | 闭式套模、垫模 | 扣模 | 合模 | [6 empty] | B
单选题 | ( )是将钢加热到Ac以上10℃～30℃，保温一段时间，然后以缓慢的速度（20～30℃/h）冷却到500℃～600℃，出炉后冷却。 | 完全退火 | 等温退火 | 球化退火 | 去应力退火 | [6 empty] | C
单选题 | ( )用于锻造回转体的锻件，使用时不断地旋转坯料。 | 型摔 | 扣模 | 套模 | 合模 | [6 empty] | A
单选题 | ( )在工作中承受着冲击负荷的作用，必须预热到150℃～250℃左右，才能使用。 | 燕尾 | 定位键 | 砧座 | 锻模和锤杆 | [6 empty] | D
单选题 | ( )增加金属流出模膛的阻力，有利于充满模膛；容纳多余的金属；减轻上下模对击，提高模具寿命。 | 燕尾和键槽 | 飞边槽 | 锁扣 | 钳口 | [6 empty] | B
单选题 | ( )的作用是防止锤击时上下模产生偏移。 | 锁口 | 钳口 | 检验角 | 燕尾 | [6 empty] | A
单选题 | 在热模锻压机和螺旋压力机上模锻，称为( )。 | 锤上模锻 | 平锻 | 特种模锻 | 压模锻 | [6 empty] | D
单选题 | ( )使空心坯料的壁厚减小，长度增加，用于锻造套筒类锻件。 | 拔长 | 扩孔 | 芯棒拔长 | 冲孔 | [6 empty] | C
单选题 | 开锤前，检查锤头、锤杆不得有( ). | 裂开 | 裂纹 | 破裂 | 油污 | [6 empty] | B
单选题 | 当锻锤漏气( )时，应停锤修理。 | 较小 | 较大 | 非常大 | 很多 | [6 empty] | B
单选题 | ( )是锻造生产中坯料装出炉的一种机械装置，它的使用可以缩短大量辅助时间，减轻繁重的体力劳动，提高劳动生产率。 | 锻造行车 | 翻料机 | 锻造操作机 | 装出料机 | [6 empty] | D
单选题 | ( )是由自由锻向模锻过渡的一种成型方法，所用的基本工序和工步兼有两种锻造的特点。 | 模锻 | 手工锻 | 自由锻 | 胎模锻 | [6 empty] | D
单选题 | ( )是使锻件长度增长、横截面积减小的操作工序。 | 镦粗 | 拔长 | 扭转 | 错移 | [6 empty] | B
单选题 | 自由锻锤每运转( )要进行一次二级保养。 | 500h | 1000h | ＞2500h | 3000h | [6 empty] | C
单选题 | 采用通用工具或直接在锻造设备的上下砧之间进行的锻造叫做( )。 | 胎模锻 | 模锻 | 自由锻造 | 固定模模锻 | [6 empty] | C
单选题 | 人处于困境、逆境时容易产生不良情绪，当不良情绪长期不能释放，就容易产生情绪化行为。产生情绪化行为时，我们应当（）。 | 要承认自己情绪的弱点 | 要控制自己的欲望 | 要正确认识社会上的各种矛盾 | 要学会适当宣泄 | [6 empty] | D
单选题 | 未来的职场竞争中的核心竞争力是（）。 | 自控能力 | 学习能力 | 表达能力 | 创新能力 | [6 empty] | D
单选题 | 对于公司领导安排的工作，即使有困难，你会作何选择（）。 | 想办法完成 | 敷衍了事 | 做多少算到少 | 逃避工作任务 | [6 empty] | A
单选题 | 下列关于职业道德的说法中，你认为正确的是（）。 | 职业道德能够有效地协调同事之间的关系 | 实践职业道德主要靠自觉，对不自觉的人不起作用 | 职业道德是面子工程，对企业发展没有实际意义 | 提高产品质量靠知识和技术，不靠职业道德 | [6 empty] | A
单选题 | 关于团结互助，下列说法中正确的是（）。 | 团结互助就是互相之间客客气气，相敬如宾 | 团结的目的是为了互助，不能事事讲原则 | 团结互助是促进企业文化健康发展的重要因素 | 严肃执纪往往会伤害团结，影响互助 | [6 empty] | C
单选题 | 目前国内大型冷轧辊的锻造工艺，趋向采用（）镦粗。 | 三次 | 二次 | 一次 | 多次 | [6 empty] | C
单选题 | 为了满足冷轧辊高硬度和高强度的要求，通常冷轧辊的材质选用（）。 | 低碳合金钢 | 高碳合金钢 | 碳素结构钢 | 碳素工具钢 | [6 empty] | B
单选题 | 在水压机上锻造大型圆盘类锻件的主变形和最终成型的锻造，都是以（）变形来完成的。 | 镦粗 | 拔长 | 挤压 | 弯形 | [6 empty] | A
单选题 | ( )是利用低压获得高压液体的装置。 | 高压泵 | 充水罐 | 蓄能器 | 增压器 | [6 empty] | D
单选题 | ( )的作用是储存和调节高压水。 | 高压泵 | 充水罐 | 蓄能器 | 增压器 | [6 empty] | C
单选题 | 水泵直接传动的水压机，水泵输出的能量随锻件变形抗力改变而改变，因此效率（）。 | 100% | 很低 | 不高 | 很高 | [6 empty] | D
单选题 | 挤压时金属（）运动方向流动的挤压叫正挤压。 | 垂直于冲头 | 平行于冲头 | 远离于冲头 | 沿冲头 | [6 empty] | D
单选题 | 热挤压的方法是利用（ ）作用，使放在凹模中的热金属产生定向变形。 | 胎模的镦粗 | 砧座的打击 | 冲头的压入 | 光摔的摔光 | [6 empty] | C
单选题 | 采用在坯料上涂（ ）进行加热的方法，可以减少坯料表面的氧化皮。 | 石墨乳 | 玻璃润滑剂 | 机油 | 乳化液 | [6 empty] | B
单选题 | 预锻工步的体积（ ）终锻工步。 | 等于 | 不大于 | 略大于 | 略小于 | [6 empty] | C
单选题 | ( )模膛应尽量排在锻模中心。 | 难于充满的 | 切断 | 拔长 | 滚挤 | [6 empty] | A
单选题 | 弯形模膛的位置应使锻件翻转后能直接放入（）或预锻模膛。 | 滚挤模膛 | 切断模膛 | 拔长模膛 | 终锻模膛 | [6 empty] | D
单选题 | 对于模锻过程中难充满的锻件部分，应尽量放在（）模，以利于成型。 | 下 | 上 | 内 | 外 | [6 empty] | B
单选题 | ( )是衡量坯料是否需要拔长或滚挤工步的依据，所以也是设计拔长、滚挤模膛和计算坯料尺寸的依据。 | 零件图 | 热锻件图 | 预锻毛坯 | 计算毛坯 | [6 empty] | D
单选题 | 圆形锻件分模面上水平投影面积（ ）其外径的圆面积。 | 大于 | 小于 | 不等于 | 等于 | [6 empty] | D
单选题 | 胎模材料应有较高的（ ），在工作时不会因接触高温金属受热而降低硬度。 | 弹性 | 塑性 | 热硬性 | 热脆性 | [6 empty] | C
单选题 | 对于盘类平底锻件，如法兰、齿轮等的锻造，应尽量采用（ ）。 | 有下垫开式套模 | 有下垫闭式套模 | 无下垫开式套模 | 无下垫闭式套模 | [6 empty] | C
单选题 | 连杆属（ ）件。 | 圆环类 | 圆盘类 | 套筒类 | 轴类 | [6 empty] | D
单选题 | （ ）是金属坯料在轧机上作相对旋转的轧辊表面摩擦力作用下，进入轧辊间隙压缩变形，轧出各种形状的锻件。 | 模锻 | 轧锻 | 自由锻 | 挤压 | [6 empty] | B
单选题 | （ ）后的晶粒大小与变形温度和变形程度有关。 | 冷变形 | 热变形 | 温变形 | 热处理 | [6 empty] | B
单选题 | 铸锭经锻造后，疏松组织在三面（ ）状态下得到了压实和焊合。 | 拉应力 | 压应力 | 剪应力 | 切应力 | [6 empty] | B
单选题 | （ ）的结果，能够松弛相邻两晶粒间由于不均匀变形所引起的应力集中。 | 加工硬化 | 软化 | 热塑性作用 | 晶界滑动 | [6 empty] | D
单选题 | 当钢在800℃～1200℃锻造时，由于晶界处的硫化铁共晶体塑性低或发生熔化，而导致锻件开裂，这种现象称为（ ）。 | 蓝脆性 | 热脆性 | 时效脆性 | 红硬性 | [6 empty] | B
单选题 | 硫（S）在钢中的溶解度很小，在钢锭凝固过程中，硫聚集在（ ）的部位。 | 最早凝固 | 最后凝固 | 冒口 | 靠近模壁 | [6 empty] | B
单选题 | 面对高速发展的今天，我们应该怎么做？（ ） | 与时俱进不断创新 | 坐享其成 | 随波逐流 | 坐以待毙 | [6 empty] | A
单选题 | 职业基本素质的基本特征不包括（ ）。 | 普适性 | 稳定性 | 发展性 | 整体性 | [6 empty] | A
单选题 | 职业素质的分类不包括（ ）。 | 身体素质 | 心理素质 | 道德素质 | 体能素质 | [6 empty] | D
单选题 | 下列不属于换位思考的是（ ）。 | 用别人的思维去思考 | 己所不欲，勿施于人 | 理解至上，善待他人 | 坚持自我 | [6 empty] | D
单选题 | 爆炸现象的主要特征是（ ）。 | 温度升高 | 压力急剧升高 | 周围介质振动 | 发光发热 | [6 empty] | B
单选题 | 凡是离坠落高度基准面（ ）以上有可能坠落的高处进行的作业成为高处作业。 | 2m | 3m | 4m | 5m | [6 empty] | A
单选题 | 职业健康检查费用由（ ）承担。 | 劳动者 | 用人单位 | 劳动社会保障部门 | 安全生产监督管理部 | [6 empty] | B
单选题 | 根据安全生产法律法规，建立健全并组织落实安全生产责任是（ ）的法定职责。 | 企业主要负责人 | 分管安全负责人 | 部门负责人 | 班组长 | [6 empty] | A
单选题 | 操作木工平刨床，吃刀量要适当，最大刨削量一般不应超过（ ）mm。 | 4 | 5 | 3 | 2 | [6 empty] | C
单选题 | 变形抗力反映着塑性变形的( )。 | 难易程度 | 速度 | 能力 | 大小 | [6 empty] | A
单选题 | 设置毛边槽的目的主要是为最后锤击时( )金属向外流动的阻力，迫使金属充满模膛。 | 减小 | 增大 | 消除 | 忽略 | [6 empty] | B
单选题 | 正方形坯料镦粗后呈( )。 | 正方形 | 矩形 | 圆形 | 椭圆形 | [6 empty] | C
单选题 | 在工艺计算锻件坯料尺寸和工序尺寸及设计模具时，均可根据()定律来进行。 | 切应力 | 剪应力 | 最小阻力 | 体积不变 | [6 empty] | D
单选题 | 再结晶软化速度低于加工硬化过程时，金属变形后()加工硬化现象。 | 产生 | 不产生 | 加速 | 消除 | [6 empty] | A
单选题 | 金属在塑性变形过程中产生的( )现象给金属的继续变形和以后的切削加工带来一定的困难。 | 同素异构 | 晶粒长大 | 再结晶 | 加工硬化 | [6 empty] | D
单选题 | 金属( )理论是压力加工的基础。 | 弹性变形理论 | 塑性变形理论 | 剪应力定律 | 最小阻力定律 | [6 empty] | B
单选题 | 为了防止油液中进入污物，根据工作情况( )更换油液。 | 随时 | 不用 | 定期 | 立即 | [6 empty] | C
单选题 | 在可能的条件下，油管应尽可能短，避免不必要的()。 | 分枝 | 转弯 | 元件 | 蓄能 | [6 empty] | B
单选题 | 热模锻压力机行程固定，一次完成( )个工步。 | 四 | 三 | 二 | 一 | [6 empty] | D
单选题 | 精密模锻件锻后需采用( )冷却。 | 空冷 | 介质保护 | 随炉冷却 | 坑冷 | [6 empty] | B
单选题 | 多火次精锻时，预锻件应留有( )mm的欠压量。 | 1.5～2 | 0.5～1 | 1～1.5 | 1.5～2 | [6 empty] | C
单选题 | 辊锻分模面一般沿对称轴线或相等面积的分界线分模，起模斜度为( )。 | 1°～2° | 3°～10° | 10°～12° | 12°～15° | [6 empty] | B
单选题 | 超塑性模锻中金属变形抗力小，其变形力是普通模锻的( )。 | 几分之一 | 几分之一至几十分之一 | 几十分之一 | 几百分之一 | [6 empty] | B
单选题 | 由于对击锤操作不便，不宜进行( )锻造。 | 单模膛 | 多模膛 | 大批量 | 精密 | [6 empty] | B
单选题 | 高速锤可准确控制能量，一般打击能量应控制在比锻件成型所需能量高为( )宜。 | 5%～10% | 10%～15% | 15%～20% | 15%～25% | [6 empty] | A
单选题 | 关于爱岗敬业，理解正确的是（ ）。 | 爱岗敬业是员工实现职业理想必不可少的素质要求 | 在就业竞争激烈的条件下，为保住饭碗需要发展爱岗敬业精神 | 人们是为着自己而不是为着单位而工作的，爱岗敬业是欺人之谈 | 无需倡导爱岗敬业精神，干一份工作拿一份报酬就可以了 | [6 empty] | A
单选题 | 在工作过程中，员工为求速度，不顾质量的做法违背了（ ）。 | 诚实劳动的要求 | 公平公正的要求 | 善于合作的要求 | 甘于奉献的要求 | [6 empty] | A
单选题 | 工作中，当自己的意见和领导不一致，又很少和领导及时沟通时，下列做法正确的是（ ）。 | 自作主张，按照自己的想法办 | 只要不耽误工作，完成之后再汇报 | 及时主动和领导沟通，多请示，早汇报，争取和领导的意见达成一致。 | 征求同事的意见 | [6 empty] | C
单选题 | 学习是指通过阅读、观察、听讲、研究和实践获得（ ）的活动。 | 知识或技能 | 文化 | 教育 | 金钱 | [6 empty] | A
单选题 | 当遇到冲突、矛盾和不顺心的事时，错误的做法是（ ）。 | 冷静下来分析一下冲突的主要原因 | 努力寻找解决问题的方式 | 不分青红皂白，武力解决问题 | 学会控制自己的情绪 | [6 empty] | C
单选题 | 面对简单的复杂工作，我们的态度应该是？（） | 整天抱怨心烦意乱 | 无所谓毫不在乎 | 积极乐观对待 | 埋头苦干 | [6 empty] | C
单选题 | 根据《安全生产法》的规定，因生产安全事故受到损害的从业人员，关于享有工伤保险和提起民事赔偿的说法，正确的是（ ）。 | 只能依法享有工伤保险补偿 | 只能依照有关民事法律的规定向本单位提出赔偿 | 除依法享有工伤保险外，可以依照有关民事法律的规定向本单位提出赔偿 | 依法享有工伤保险，但应当首先向本单位提出民事赔偿 | [6 empty] | C
单选题 | 安全生产是指生产经营单位在组织生产经营活动过程中，为避免发生（ ）和财产损失等事故，而采取消除或控制危险有害因素，保障人身安全与健康、设备和设施免受损坏、环境免遭破坏等相应的事故预防和控制措施，以保证生产经营活动顺利进行的相关活动。 | 人员伤害 | 人员死亡 | 意外 | 危险 | [6 empty] | A
单选题 | 在机械生产场所内，大型设备之间的距离应大于（ ）。 | 1m | 1.5m | 2mD、3m | [7 empty] | C
单选题 | 安全色中的红色传递（ ）信息。 | 禁止、停止、危险的 | 注意、警告的 | 必须遵守规定的指令性 | 安全的提示性 | [6 empty] | A
单选题 | 平锻机可锻出( )个不同方向上具有凹档或凹孔的锻件。 | 多 | 1 | 2 | 3 | [6 empty] | C
单选题 | 热模锻压力机模具的模膛内一般应设计排气孔，其直径为( )。 | 1.2～2mm | 2.2～3mm | 3～4mm | 3～5mm | [6 empty] | A
单选题 | 热变形纤维组织的形成，主要取决于金属的( )。 | 材质 | 加热温度 | 变形程度 | 内在质量 | [6 empty] | C
单选题 | 再结晶的作用是改善金属的组织，恢复金属的力学性能，完全消除( )所引起的不良影响。 | 残余应力 | 塑性变形 | 锻造 | 加工硬化 | [6 empty] | D
单选题 | 在生产实践中，金属材料在变形过程中产生的加工硬化现象，常采用( )来消除。 | 调质 | 正火 | 时效处理 | 退火 | [6 empty] | D
单选题 | 扩口薄壁管接头适用于( )系统。 | 中、低压 | 中、高压 | 高压 | 低压 | [6 empty] | A
单选题 | 为保证液压系统清洁，应采用( )。 | 油箱 | 过滤器 | 净化的油液 | 高粘度液压油 | [6 empty] | B
单选题 | 当采用( )来锻造薄形工件时，可减小总变形力，且由于外摩擦力的减小，流动阻力也可降低。 | 平砧 | 平锻机 | 弧形砧 | 压力机 | [6 empty] | C
单选题 | 对于合金铸锭进行高温( )或适当延长锻造温度下的保温时间，使其化学成分和组织趋于均匀，可以提高塑性。 | 淬火 | 回火 | 扩散退火 | 挤压 | [6 empty] | B
单选题 | 若因温度和变形程度选择不当而得到粗大晶粒时，可利用()相变细化晶粒组织。 | 锻造 | 热处理 | 挤压 | 温变形 | [6 empty] | B
单选题 | 低塑性坯料拔长时，应注意选择合适的( )。 | 锻造比 | 高径比 | 送进比 | 镦粗比 | [6 empty] | C
单选题 | ( )的塑性比开式模锻好，而开式模锻又比自由锻好。 | 挤压 | 轧锻 | 闭式模锻 | 拉拔 | [6 empty] | C
单选题 | 大多数金属随着温度的升高，( )增加，变形抗力降低。 | 硬度 | 韧性 | 塑性 | 强度 | [6 empty] | C
单选题 | 为减少金属流动阻力，凡是模具垂直剖面上的交界处均应制成( )，以利金属流动，充满模膛。 | 圆角 | 斜面 | 倒角 | 凹圆 | [6 empty] | A
单选题 | 若钢中含有足够数量的锰，可以消除( )的有害作用。 | 磷 | 硫 | 氮 | 氢 | [6 empty] | B
单选题 | 按( )分类将金属锻造成型分为：冷锻、温锻和热锻。 | 金相组织 | 温度 | 再结晶 | 锻造设备 | [6 empty] | B
单选题 | 回复温度主要与金属熔点有关，一般为( )。 | (0.25～0.30)T熔（K） | (0.10～0.20)T熔（K） | (0.40～0.50)T熔（K） | (0.05～0.10)T熔（K） | [6 empty] | A
单选题 | 为保证锻件成品有良好的力学性能和切削性能，可通过锻后( )来消除加工硬化现象。 | 热处理 | 时效处理 | 化学生理 | 磨削工件表面 | [6 empty] | A
单选题 | 由于( )在α铁中的溶解度随温度而改变，导致脆性转变，温度提高，发生冷脆。 | 氮 | 硫 | 磷 | 氢 | [6 empty] | C
单选题 | 根据( )定律就可以在许多复杂情况下确定金属变形时各质点的流动方向。 | 剪应力 | 体积不变 | 最小阻力 | 帕斯卡 | [6 empty] | C
单选题 | 在应力状态中，( )个数越多，数值越大，则金属塑性越高。 | 拉应力 | 压应力 | 剪应力 | 摩擦力 | [6 empty] | B
单选题 | （ ）是在锤或水压机上采用平砧、冲头、剁刀等通用的工具，将金属坯料锻压成各种形状的锻件。 | 模锻 | 胎模锻 | 自由锻造 | 轧锻 | [6 empty] | C
单选题 | 工作前先作空行程试运转( )分钟，检查各按钮、开关、阀门、限位装置等是否灵活可靠 | 3 | 5 | 6 | 8 | [6 empty] | B
单选题 | 液压机安装模具必须在( )情况下进行，禁止碰撞启动按钮、触摸屏 | 断电 | 送电 | 断电或送电 | 检修 | [6 empty] | A
单选题 | 开动设备试压，检查压力是否达到工作压力，设备动作是否正常可靠 | 额定压力 | 工作压力 | 可用压力 | 工程压力 | [6 empty] | B
单选题 | 调整工作压力，试压( )件工件，检验合格后再生产 | 三 | 两 | 一 | 无 | [6 empty] | C
单选题 | 液压机周边( )存放易燃、易爆物品 | 可以 | 不得 | 允许 | 不需要 | [6 empty] | B
单选题 | 工作完毕，将压机活塞杆擦试干净，( )润滑油。 | 不需 | 加好 | 清理 | 需要 | [6 empty] | B
单选题 | 生产性噪声对人体的危害首先是对（ ）的损害，还可对全身其他系统或器官功能产生不同程度的危害。 | 神经系统 | 听觉器官 | 心血管系统 | 泌尿系统 | [6 empty] | B
单选题 | 安全生产法》规定，生产经营单位新建、改建、扩建工程项目的（ ），必须与主体工程同时设计、同时施工、同时投入生产和使用。 | 生活设施 | 配套设施 | 安全设施 | 设施设备 | [6 empty] | C
单选题 | 安全生产法》规定，生产经营单位的特种作业人员必须按照国家有关规定经专门的安全作业培训，取得（ ），方可上岗作业。 | 优异成绩 | 培训合格证 | 相应资格D、上岗证 | [7 empty] | C
单选题 | 用人单位发生分立、合并、解散、破产等情形时，应当对从事接触职业病危害的作业的劳动者进行（ ），并按照国家有关规定妥善安置职业病病人。 | 安全教育 | 签订协议 | 健康检查 | 赔偿 | [6 empty] | C
单选题 | 《安全生产法》规定，事故调查报告应当依法及时向（ ）公布。 | 社会 | 工会 | 从业人员 | 媒体 | [6 empty] | A
单选题 | 锻件需要斜锻时，要注意选好( )，首锤轻击。 | 方向 | 位置 | 着力点 | 压力 | [6 empty] | C
单选题 | 油泵发生尖锐声响及其他异常现象或声音时应（ ）检查。 | 立即 | 立即停机 | 工作结束后 | 等检修时 | [6 empty] | B
单选题 | 在向跕上安放工具，模具或测量锻件尺寸时，脚应（ ）脚踏开关。 | 离开 | 不离开 | 无所谓 | 禁止离开 | [6 empty] | A
判断题 | 道德修养是人们对自己的意识行为所做的自我解剖、自我改造。 | 对 | 错 | [8 empty] | 对
判断题 | 社会主义职业道德是以最终谋求整个国家的经济利益为目标的。 | 对 | 错 | [8 empty] | 错
判断题 | 社会文化环境对人们的思想观念、价值判断、道德情操具有潜移默化的影响。 | 对 | 错 | [8 empty] | 对
判断题 | 职业道德的培养是靠法律制度来实现的。 | 对 | 错 | [8 empty] | 错
判断题 | 急救施行人工呼吸时可注射强心剂。 | 对 | 错 | [8 empty] | 错
判断题 | 锻件必须平放在跕子上。 | 对 | 错 | [8 empty] | 错
判断题 | 铝合金的模锻一般分为预锻和终锻两道工序，两工序间需切飞翅和清理表面缺陷。 | 对 | 错 | [8 empty] | 对
判断题 | 工作中装坯料时，不准直接扔入火炉底。 | 对 | 错 | [8 empty] | 对
判断题 | 开锤前，气温较低时预热锤杆至150-200℃。 | 对 | 错 | [8 empty] | 对
判断题 | 工作中严禁将手和头部伸进模具工作区域 | 对 | 错 | [8 empty] | 对
判断题 | 需夹着锻打的工件，钳子未夹稳不打。 | 对 | 错 | [8 empty] | 对
判断题 | 锻件未放在砧子中心，剁刀拿不正不打。 | 对 | 错 | [8 empty] | 对
判断题 | 当锻锤漏气较大时，应停锤修理。 | 对 | 错 | [8 empty] | 对
判断题 | 上下模最小闭合高度应不小于模锻锤所允许的最小高度。 | 对 | 错 | [8 empty] | 对
判断题 | 模膛表面粗糙度越低，对于成型和脱模越不利。 | 对 | 错 | [8 empty] | 错
判断题 | 铬在不锈钢中可以提高淬透性、强度、硬度、耐磨性和耐热性。 | 对 | 错 | [8 empty] | 对
判断题 | 挤压工艺是一种加工精度高，生产效率低的压力加工方法。 | 对 | 错 | [8 empty] | 错
判断题 | 劳动定额是生产过程中劳动消耗的一种数量界限。 | 对 | 错 | [8 empty] | 对
判断题 | 高速钢铸锭中各种偏析严重，呈粗带状，尤以锭心更甚。 | 对 | 错 | [8 empty] | 对
判断题 | 由锻造热变形所得到的锻件，一般都具有良好的再结晶组织和化学成分。 | 对 | 错 | [8 empty] | 错
判断题 | 模锻尺寸和质量较大的锻件时，可采用多模膛锻模。 | 对 | 错 | [8 empty] | 错
判断题 | 锻锤的打击能量大部分传到地基和地上去，因此锻锤效率比水压机高。 | 对 | 错 | [8 empty] | 错
判断题 | 模膛尺寸精度应按锻件所要求的精度，由制模方法决定。 | 对 | 错 | [8 empty] | 对
判断题 | 热变形过程中，加工硬化与软化同时发生，产生再结晶，对晶粒组织影响不大。 | 对 | 错 | [8 empty] | 错
判断题 | 采用过大的变形程度对锻件质量有益无害。 | 对 | 错 | [8 empty] | 错
判断题 | 高温合金钢锻后应该迅速冷却，以使其晶粒细化。 | 对 | 错 | [8 empty] | 错
判断题 | 氢是钢中形成白点的重要条件，它与组织应力等综合作用，使钢产生白点。 | 对 | 错 | [8 empty] | 对
判断题 | 当人触电后完全停止呼吸时，可立即施行人工呼吸急救。 | 对 | 错 | [8 empty] | 对
判断题 | 全面质量管理方法最基本的原则是预防为主，对产品质量全面分析整改。 | 对 | 错 | [8 empty] | 对
判断题 | 锻件温度不合适不打。 | 对 | 错 | [8 empty] | 对
判断题 | 工作完毕，将模具、工件清理干净，摆放整齐，作好点检记录。 | 对 | 错 | [8 empty] | 对
判断题 | 钢锭镦粗过程中出现横裂纹不影响继续拔长锻造，不需要吹氧处理。 | 对 | 错 | [8 empty] | 错
判断题 | 一般把炉温提高到1400℃～1500℃，形成很大的温度头，从而提高加热速度。 | 对 | 错 | [8 empty] | 对
判断题 | 锻锤在工作中如发现异常声响，应立即停车进行检修。 | 对 | 错 | [8 empty] | 对
判断题 | 锻件完成锻造工序后即可用手触摸或转运。 | 对 | 错 | [8 empty] | 错
判断题 | 在上下平砧或上下V砧之间拔长时，相对进给量应控制在0.8～1.2之间。 | 对 | 错 | [8 empty] | 错
判断题 | 大料装炉、出炉时应关闭风门。 | 对 | 错 | [8 empty] | 对
判断题 | 垫铁的上下表面必须平稳。 | 对 | 错 | [8 empty] | 对
判断题 | 开机前应先检查各限位装置及安全防护装置是否完善。 | 对 | 错 | [8 empty] | 对
判断题 | 镦粗时每次压下量应小于材料塑性变形允许的范围。 | 对 | 错 | [8 empty] | 对
判断题 | 工作、职业与事业其实就是一个概念。 | 对 | 错 | [8 empty] | 错
判断题 | 只要在学校学好一门专业，就可以一辈子不需要再进行学习。 | 对 | 错 | [8 empty] | 错
判断题 | 职业素养至少包括两个重要的因素：敬业精神及合作态度。 | 对 | 错 | [8 empty] | 对
判断题 | 我的发展只有自己能把握，做好自己的主人，不能屈服于名誉，更不能自卑。 | 对 | 错 | [8 empty] | 对
判断题 | 职业守则是带有一定的强制性的。 | 对 | 错 | [8 empty] | 对
判断题 | 企业职业守则要求职工严格按照工艺文件、安全操作规程执行,工作程序、工作过程达到规范的要求。 | 对 | 错 | [8 empty] | 对
判断题 | 在护环的锻造过程中，不会得到粗大晶粒组织。 | 对 | 错 | [8 empty] | 错
判断题 | 模具分模面外围的飞翅槽是为了不容纳多余的金属。 | 对 | 错 | [8 empty] | 错
判断题 | 拉应力使变形金属的塑性大大降低，压应力会提高金属的塑性。 | 对 | 错 | [8 empty] | 对
判断题 | 锻造高温合金锻后的模具必须严格预热到所需温度。 | 对 | 错 | [8 empty] | 对
判断题 | 金属在外力作用下的变形尺寸和卸去外力的变形尺寸是完全一致的，因此工件的尺寸总是等于其模具工作部分的尺寸。 | 对 | 错 | [8 empty] | 错
判断题 | 锻造后所得的粗大晶粒组织不论什么材质均无法使其晶粒细化。 | 对 | 错 | [8 empty] | 错
判断题 | 切肩深度一般取台阶高度的2/3。 | 对 | 错 | [8 empty] | 对
判断题 | 钢在加热过程中，其组织结构、力学性能、导热率和外形尺寸等都不发生变化。 | 对 | 错 | [8 empty] | 错
判断题 | 实现少无氧化加热的方法是精锻工艺不可缺少的生产技术措施。 | 对 | 错 | [8 empty] | 对
判断题 | 塑性是金属的固有属性，它与金属本身的内部结构、变形的外部条件无关。 | 对 | 错 | [8 empty] | 错
判断题 | 所有的机械零件均可采用锻造方法进行生产。 | 对 | 错 | [8 empty] | 错
判断题 | 破碎工具钢中碳化物的措施是猛烈打击锻件。 | 对 | 错 | [8 empty] | 错
判断题 | 冲孔时毛坯高度会降低10%～20%。 | 对 | 错 | [8 empty] | 对
判断题 | 对切向力学性能要求高的轴类件，应采用拔长工序。 | 对 | 错 | [8 empty] | 错
判断题 | 锻造钛合金时，应连续重击，使之尽快充满模膛。 | 对 | 错 | [8 empty] | 错
判断题 | 镁铝合金模锻开始时要轻击，随着金属不断充满模膛，可以逐步打击，从开始形成飞翅时起，由于应力状态更加有利，可以加大变形程度，最好在一个模膛中一火锻成。 | 对 | 错 | [8 empty] | 对
判断题 | 锻造缺陷主要是指锻造操作不当造成的缺陷。 | 对 | 错 | [8 empty] | 错
判断题 | 通过预锻，可以改善金属在终锻模膛中的流动情况，以利于充满膛，避免锻件形成折伤，并能减少终锻模膛的磨损，提高锻模寿命。 | 对 | 错 | [8 empty] | 对
判断题 | 对于模锻过程中锻件难充满的部分，应尽量放在下模以利于成型。 | 对 | 错 | [8 empty] | 错
判断题 | 对于横截面相同的非旋转体长轴类锻件，可采用连续扣模，使坯料局部连续成形。 | 对 | 错 | [8 empty] | 对
判断题 | 校正摔的变形量很小时应选用椭圆形截面的光摔。 | 对 | 错 | [8 empty] | 错
判断题 | 若摔形后有毛刺的坯料需预锻时，必须先将毛刺去掉。 | 对 | 错 | [8 empty] | 对
判断题 | 为了得到细化晶粒组织上的锻件，在高温下应采用高于临界变形程度的较大变形量进行锻造。 | 对 | 错 | [8 empty] | 对
判断题 | 镦粗中容易产生裂纹的金属若用挤压法，则可能顺利地加工。 | 对 | 错 | [8 empty] | 对
判断题 | 金属的再结晶过程不是瞬间完成的，它是以一定的速度进行的。 | 对 | 错 | [8 empty] | 对
判断题 | 一般金属的塑性越高，变形抗力越小，则表示金属材料的可锻性越好，越有利于锻造生产。 | 对 | 错 | [8 empty] | 对
判断题 | 体积不变定律是金属塑性变形理论中的基本定律。 | 对 | 错 | [8 empty] | 对
判断题 | 单晶体的滑移总是发生在其原子密度最大晶面上，而不是在任意晶面上都会发生。 | 对 | 错 | [8 empty] | 对
判断题 | 一般说来，合金化程度高的金属，再结晶速度慢；而如果金属变形程度大，温度高，则再结晶速度较快。 | 对 | 错 | [8 empty] | 对
判断题 | 变形温度是提高金属塑性的一个重要因素，变形温度越高，金属塑性也越好。 | 对 | 错 | [8 empty] | 对
判断题 | 当钢中碳含量大于1.2%时，由于有较多的渗碳体从固溶体中析出，钢的塑性显著上升，同时锻造温度范围变得狭窄。 | 对 | 错 | [8 empty] | 错
判断题 | 钢中的含硅量大于2.5%时，其高温塑性显著降低。因此，在锻造含硅量较高的中碳钢、高碳钢时，应迅速加热，在较高的温度下以较大的压缩量锻造，锻后缓冷。 | 对 | 错 | [8 empty] | 对
判断题 | 锻造镁合金的锻模模膛，对其表面粗糙度要求不高，不需要抛光。 | 对 | 错 | [8 empty] | 错
判断题 | 锻造铝合金有较好的塑性，可以进行自由锻、模锻、预锻、滚锻和扩孔。但其流动性不如低碳钢，变形时需要多消耗约30%的能量。 | 对 | 错 | [8 empty] | 对
判断题 | 钢锭底部负偏析沉积堆含有大量高熔点非金属夹杂物，如硅酸盐之类，只有将它们切除干净，锻件才能经得起超声波的检查。 | 对 | 错 | [8 empty] | 对
判断题 | 当温度引起金属组织的转变时，例如双相状态的金属转变成单一的奥氏体组织时，金属的塑性急剧提高。 | 对 | 错 | [8 empty] | 对
判断题 | 坯料分段是根据体积不变的原则来进行的。 | 对 | 错 | [8 empty] | 错
判断题 | 校正摔的变形量很大，宜选用菱形截面。 | 对 | 错 | [8 empty] | 错
判断题 | 筒形件的壁厚小于小径的一半则称为薄壁筒形件。 | 对 | 错 | [8 empty] | 对
判断题 | 高温合金铸锭在锻造加热前应进行剥皮车光，其目的是将表面缺陷除掉，保证锻造过程中不致因缺陷扩展而产生裂纹或报废。 | 对 | 错 | [8 empty] | 对
判断题 | 塑性是金属的固有属性，它与金属的受力状况无关。 | 对 | 错 | [8 empty] | 错
判断题 | 增强辐射传热的有效措施是扩大温度头。 | 对 | 错 | [8 empty] | 对
判断题 | 砧座有足够的质量可防止打击的弹跳，可提高打击效率和打击刚性，亦可防止砧座下沉而引起打击力减弱。 | 对 | 错 | [8 empty] | 对
判断题 | 金属材料的屈服点越高，该材料越有利于进行塑性变形。 | 对 | 错 | [8 empty] | 错
判断题 | 压扁台主要用于扁宽形状的杆类锻件在终锻前制坯，能使金属合理分配，有利于充满模膛。 | 对 | 错 | [8 empty] | 对
判断题 | 晶格的滑移系越多，则塑性越好。 | 对 | 错 | [8 empty] | 对
判断题 | 要更换上下跕时，应采用适当垫铁拖住锤头。 | 对 | 错 | [8 empty] | 对
判断题 | 运行过程中锤头不得向运动空间塞放各种工具和量具，将锤头悬起停稳后方可在跕上放置垫铁。 | 对 | 错 | [8 empty] | 对
判断题 | 冲子在脱出前不许松钳。 | 对 | 错 | [8 empty] | 对
判断题 | 普通轴类零件若采用拔长工序已能得到良好的内部质量，没有必要采用镦粗工序。 | 对 | 错 | [8 empty] | 对
多选题 | 作业前，应先清理( )上的各种杂物，擦净( )上的任何污物。 | 模具 | 剁刀 | 锻锤 | 活塞杆 | [6 empty] | AD
多选题 | 自由锻造是在锤或水压机上采用( )、( )、( )等通用的工具，将金属坯料锻压成各种形状的锻件。 | 锻模 | 平砧 | 平砧 | 剁刀 | [6 empty] | BCD
多选题 | 铸锭经锻造后，粗大柱状晶粒经锻造( )和( )后变为等轴细晶粒。 | 弹性变形 | 塑性变形 | 再结晶 | 冷变形 | [6 empty] | BC
多选题 | 砧座有足够的质量可防止打击的弹跳，可提高打击( )和打击( )，亦可防止砧座( )而引起打击力减弱。 | 效率 | 刚性 | 下沉 | 氧化 | [6 empty] | ABC
多选题 | 砧子安装要()。()应预热。. | 正确 | 牢固 | 冬季使用前 | 使用前 | [6 empty] | ABC
多选题 | 掌钳人把( )，( )，( )不打。 | 钳柄对着人 | 锻件未放在砧子中心 | 钳子未夹稳 | 剁刀拿不正 | [6 empty] | ABD
多选题 | 增强辐射传热的有效措施是扩大温度头，具体办法是提高炉温和( )。一般把炉温提高到( )，形成很大的温度头，从而提高加热速度。 | 低温装炉 | 高温装炉 | 1200℃～1500℃ | 1400℃～1500℃ | [6 empty] | BD
多选题 | 在水压机上锻造大型圆盘类锻件的( )和( )的锻造，都是以 变形来完成的。 | 主变形 | 最终成型 | 挤压 | 镦粗 | [6 empty] | ABD
多选题 | 在不同温度下，金属内部的各种化学成分对金属性质所起的不同作用，也显著地影响金属的塑性。如钢在加热到( )时，其内部杂质从固溶体中析出，降低了( )而呈脆性，即“蓝脆”。 | 300℃～400℃ | 300℃～500℃ | 塑性 | 韧性 | [6 empty] | BC
多选题 | 预锻模膛与终锻模膛的主要区别是前者的各处圆角要( )后者，斜度也( )，且不设置飞翅槽。 | 小于 | 大于 | 略大 | 略小 | [6 empty] | AC
多选题 | 油缸活塞发生抖动或( )及( )或声音时应立即( )。排除故障后方可正常生产。 | 油泵发生尖锐声响 | 其他异常现象 | 停机检查 | 检修 | [6 empty] | ABC
多选题 | 由于热变形消除了锻造组织缺陷，增加了致密度，因此，( )、( )和( )等得到相应提高。 | 强度 | 塑性 | 冲击韧性 | 硬度 | [6 empty] | ABC
多选题 | 由于回复和再结晶能部分或全部消除( )，不同程度地提高金属的( )，故通常将这两个过程称为金属的( )。 | 加工硬化 | 塑性 | 强度 | 软化 | [6 empty] | ABD
多选题 | 由锻造( )所得到的锻件，一般都具有良好的( )和优良的力学性能。 | 弹性变形 | 热变形 | 再结晶组织 | 工艺性能 | [6 empty] | BC
多选题 | 影响金属塑性的主要因素是金属组织( )。 | 化学成分 | 变形温度 | 变形速度 | 应力状态 | [6 empty] | ABCD
多选题 | 液压机工作完毕，( )。将压机活塞杆擦试干净，加好润滑油，并将模具、工件清理干净，( )，作好( )。 | 先切断电源，再关闭工作油泵 | 先关闭工作油泵，再切断电源 | 摆放整齐 | 交接班记录 | 点检记录 | [5 empty] | BCE
多选题 | 氧化皮形成是钢在加热过程中，尤其是钢加热到( )时，表层中的铁和炉气中的( )气体发生剧烈化学反应，使钢料表层金属被( )而形成氧化皮。 | 高温 | 氧化性 | 还原性 | 氧化 | 还原 | [5 empty] | ABD
多选题 | 压铸机在压射过程中，分模面正对位置处( )；机器有防护门的，压射时必须( )。 | 不得有人停留或行走 | 有人停留或行走 | 打开防护门 | 合上防护门 | [6 empty] | AD
多选题 | 选用胎模材料时应优先考虑( )，尽量选用库存或易购材料及锻造、机加工、热处理等( )好的材料。 | 经济适用 | 工艺性能 | 经久耐用 | 力学性能 | [6 empty] | AB
多选题 | 维护设备的四项要求，即保证设备的( )。 | 齐全 | 整齐 | 清洁 | 润滑 | 安全 | [5 empty] | BCDE
多选题 | 为了得到细化晶粒组织上的锻件，在制定锻造工艺时，特别是最后一火的锻造，应尽量避免在临界变形程度下进行。即在高温下应采用( )临界变形程度的( )变形量进行锻造，在低温下进行修正时，应采用( )临界变形程度的( )变形量进行局部修正。 | 高于 | 较大 | 低于 | 较E小 | 较小 | [5 empty] | ABCE
多选题 | 为保证金属更好地充满终锻模膛，应使设计的( )在终锻模模膛内尽可能( )成型。 | 预锻工步 | 终锻工步． | 挤压 | 镦粗 | [6 empty] | AD
多选题 | 团队成长包括（）时期。 | 成立期 | 冲突期 | 发展期 | 高产期 | [6 empty] | ABCD
多选题 | 铁素体不锈钢锻件锻后需空冷，空冷后必须进行再结晶( )，以消除冷却时产生的( )。 | 退火 | 再结晶退火 | 应力 | 残余应力 | [6 empty] | BD
多选题 | 钛合金具有良好的( )，但变形抗力大，其塑性受( )的影响很突出，在压力锻造的塑性比锤上( )。 | 塑性 | 变形速度 | 耐磨性 | 好 | 差 | [5 empty] | ABD
多选题 | 胎模和锻模应根据坯料在变形时的( )进行合理设计，即用不同部位的不同( )来限制金属的流动方向，达到充满模膛的目的。 | 温度 | 流动方向 | 阻力 | 外来 | [6 empty] | BC
判断题 | 锁扣的作用在于减小或消除上下模的错移量，提高锻件质量。 | 对 | 错 | [8 empty] | 对
多选题 | 所用的各种()等物件选用合适。 | 垫铁 | 漏盘 | 压辊 | 剁刀 | [6 empty] | ABCD
多选题 | 水压机上锻造变形速度( )，有利于金属的再结晶，因此高合金钢在水压机上锻造效果比( )。 | 较慢 | 较快 | 较差 | 较好 | [6 empty] | AD
多选题 | 水压机锻造的锻件，其主变形工序，通常采用( )、( )或( )等。 | 镦粗 | 压力机 | 强力拔长 | 中心压实 | [6 empty] | ACD
多选题 | 水压机的传动形式可分为( )种，其中使用最广泛的是( )传动。 | 三 | 四 | 水泵带增压器 | 水泵带蓄能器 | [6 empty] | AD
多选题 | 摔模工作时，工件需不停转动，为了防止卡模或夹肉，除要求模膛( )，所有开口处需( )。 | 表面光滑 | 进行倒角 | 圆弧过渡 | 淬火 | [6 empty] | AC
多选题 | 使用火钩火钳、撬棍等工具要注意( )不得有人，装炉、出炉操作不可( )，大料装炉、出炉时应( )风门。 | 身后 | 身边 | 过猛 | 关闭 | 打开 | [5 empty] | ACE
多选题 | 若相对送进量L/H＜0.5%时，金属变形就集中在上、下部，中间变形很小，这样就会产生( )，在锻透性( )的情况下，易使中心部分原有缺陷扩大，而呈( )。 | 轴向拉应力 | 好 | 差 | 横向裂纹 | 裂纹 | [5 empty] | ACD
多选题 | 热塑性较多地发生在晶界处，因此温度越( )晶粒越( )，热塑性作用就越大。 | 高 | 低 | 粗 | 细 | 大 | [5 empty] | AD
多选题 | 热模锻压力机模锻模膛的设计过程和方法，与锤锻模基本相同。但由于压力机模锻的预锻工步用得多，因而预锻模膛与终锻模膛的差别较大，所以除了设计( )，还要设计( )（即工步图），用来制造各个模膛。 | 热锻件图 | 毛坯图 | 毛坯变形图 | 各工步毛坯变形图 | [6 empty] | AD
多选题 | 热模锻压力机滑块行程一定，速度慢，一次行程中金属( )，且容易向( )方向猛烈流动，形成很大的毛边，造成模膛深处充不满。 | 变形量不同 | 变形量大 | 竖直 | 水平 | [6 empty] | CD
多选题 | 热变形后的晶粒大小与( )和( )有关。 | 变形温度 | 变形速度 | 变形程度 | 热处理 | [6 empty] | AC
多选题 | 热变形过程中，加工硬化与软化现象同时发生，若加工前的( )、变形时的( )、( )等因素不同，热变形后就可能得到不同的晶粒组织。 | 晶粒组织状态 | 温度 | 变形程度 | [7 empty] | ABC
多选题 | 确定终锻温度，主要考虑在锻造结束之前，金属还应有（ ）的塑性，锻件锻后能获得（ ），没有加工硬化现象。 | 足够 | 较小 | 再结晶组织 | 奥氏体组织 | [6 empty] | AC
多选题 | 确定钢锭镦粗次数应根据( )和钢锭的冶金质量等条件选择。 | 锻件的类型 | 技术要求 | 锭型大小 | 设备能力 | [6 empty] | ABCD
多选题 | 平锻机模锻常用的工步名称有：积聚、预成型、( )等。 | 预成型冲孔 | 切边 | 压扁弯曲 | 穿孔 | 切头 | F、切断 |  |  |  |  | ABCDEF
多选题 | 摩擦压力机具有结构简单、紧凑，造价低廉，工作时振动( )，基础简单，( )砧座，操作安全，有顶料机构，锻件精度( )，生产率高等优点。 | 小 | 大 | 无 | 有 | 高 | F、低 |  |  |  |  | ACE
多选题 | 锰可以提高钢的( )、( )和( )，减少钢的( )，但降低了钢的韧性，易使钢的晶粒粗大，导热率降低。 | 强度 | 硬度 | 耐磨性 | 热脆性 | [6 empty] | ABCD
多选题 | 毛坯镦粗后的高度，一般情况是( )锻件最大高度，其外径应尽量( )锻件的外径以便于定位和成型。 | 大于 | 等于 | 接近 | 小于 | [6 empty] | BC
多选题 | 铝合金的模锻一般分为预锻和( )两道工序，两工序间需( )和( )。 | 拔长 | 终锻 | 切飞翅 | 清理表面缺陷 | [6 empty] | BCD
多选题 | 螺旋压力机的打击速度比模锻锤( )，锻模的承击面较小，一般为相应锤锻模的( )左右即可。 | 高 | 低 | 1/2 | 1/3 | [6 empty] | BD
多选题 | 磷虽能增强钢的( )，但使( )下降，形成显著的低温脆性。 | 强度 | 韧性 | 塑性 | 疲劳强度 | [6 empty] | AC
多选题 | 离合器的作用不仅是传递转矩，而且可以在压力机( )工作时，摩擦片打滑而起到( )。 | 低负荷 | 超负荷 | 提高效率 | 保护作用 | [6 empty] | BD
多选题 | 劳动定额是正确组织工资，实行( )制度，贯彻( )原则不可缺少的条件。 | 劳动定额 | 计件和奖励 | 按劳分配 | 劳动时间 | [6 empty] | BC
多选题 | 空杯心态的价值体现在以下（）几个方面？ | 使你更快融入环境 | 使你超速发展 | 是超越自我发展的最佳途径 | 以前的工作都白做了 | [6 empty] | ABC
多选题 | 开放式镦粗是将坯料在( )内镦粗，这种方法得不到复杂形状，但可较好地清除侧面的( )。 | 两平面 | 三个平面 | 氧化皮 | 污垢 | [6 empty] | AC
多选题 | 开锤中应听从( )的指挥，随时注意( )和工件变化情况，当( )较大时，应停锤修理。 | 负责人 | 掌钳人 | 锻锤声响 | 锻锤漏气 | [6 empty] | BCD
多选题 | 精锻件尺寸( )，表面( )，能部分或全部不需加工，其尺寸精度可达( )mm。 | 精度高 | 精度低 | 光洁 | ±0.3 | ±0.2 | [5 empty] | ACE
多选题 | 禁止人体各部位进入机件的运动行程范围之( )，( )用手和脚清除地上的氧化皮，料头飞边。 | 内 | 外 | 不得直接 | 不得间接 | [6 empty] | AC
多选题 | 金属坯料在( )作用下，为平衡来自各方的外力，在金属内部便产生了作用在滑移面并指向滑移方向的( )。 | 内力 | 外力 | 平衡力 | 剪应力 | [6 empty] | BD
多选题 | 金属锻造成型按温度分类为：( )、( )和( )。 | 模锻 | 冷锻 | 温锻 | 热锻 | [6 empty] | BCD
判断题 | 简化计算毛坯的原则是体积不变，即减少部分的体积等于增加部分的体积。 | 对 | 错 | [8 empty] | 对
多选题 | 加工硬化与( )相同时，金属在变形过程中( )加工硬化。 | 再结晶软化速度 | 塑性变形 | 产生 | 不产生 | [6 empty] | AD
多选题 | 合模导锁的形状、尺寸和位置取决于( )、分模面形状（平面或曲面）、导锁作用（单纯导向或平衡错移力）等因素。 | 锻件形状 | 锻造公差 | 锻件形状 | 导锁作用 | [6 empty] | ACD
多选题 | 合金元素与钢中的氧、硫形成氧化物或硫化物夹杂，造成钢的( )，给( )带来困难。 | 塑性差 | 热脆性 | 热锻 | 加工硬化 | [6 empty] | BC
多选题 | 光摔的模膛横截面形状有椭圆形和菱形两种，当变形量( )或用于光摔整形时，宜用椭圆形；当变形量( )时，宜选用菱形。 | 很大 | 不大 | 较大 | 较小 | [6 empty] | BD
多选题 | 沟通的种类有（）。 | 口头 | 书面 | 肢体语言 | 身体动作 | 声音语气 | [5 empty] | ABCDE
多选题 | 工作中砧子使用后温度过高，应()。不允许()，尤其不允许()。()应经常清扫砧面上的氧化皮。 | 适当冷却或暂缓使用 | 空击砧面 | 重击 | 工作中 | 工作结束 | [5 empty] | ABCD
多选题 | 工作中应有( )指挥，( )要统一明确。 | 两人 | 一人 | 指挥信号 | 指挥 | [6 empty] | BC
多选题 | 工作中按工艺流程，在规定的()下依次在锻模各模腔中分轻、重打击，不可()。不让()。 | 锻造温度 | 重击锻模 | 冷击锻模 | 氧化皮粘贴导轨 | [6 empty] | ACD
多选题 | 工作中，( )检查设备、工具、受攻击和震动的部位，不得有( )。 | 经常 | 每班 | 损伤 | 松动 | 裂纹 | [5 empty] | ACDE
多选题 | 工作完毕，关闭风门，封好( )，清除( )，关闭( )，进行清扫。 | 燃烧室的火源 | 灰渣 | 氧化皮 | 炉门 | [6 empty] | ABD
多选题 | 工作结束后，锤头应落在( )上，( )锻锤等设备的电源或气源。 | 地面 | 跕子 | 关闭 | 打开 | [6 empty] | BC
多选题 | 工作后()，关掉()，清扫场地，做好()记录。 | 放下锤头 | 进气门 | 开关 | 交接班 | [6 empty] | ABD
判断题 | 工件移动位置未放稳时不打。 | 对 | 错 | [8 empty] | 对
多选题 | 根据最小阻力定律可以对复杂情况下金属各质点移动方位进行预测，进而控制金属变形的( )，以达到( )在锻造生产中降低变形能量消耗，提高( )的目的。 | 流动方向 | 金属坯料 | 锻模 | 生产效率 | [6 empty] | ABD
多选题 | 根据《安全生产法》的规定，对安全生产违法行为的行政处罚的形式有（）。 | 责令停产整顿 | 责令停止建设 | 没收违法所得D、行政拘留 | [7 empty] | ABCD
多选题 | 高速锤在锻打时产生对击作用，因此传给地面的震动( )，劳动条件( )。 | 小 | 大 | 好 | 差 | [6 empty] | AC
多选题 | 高速锤所用模具应尽可能采用( )，并设有适当( )及( )，以利于金属有效流动并可放出多余金属。 | 封闭式模具 | 开口 | 排气孔 | 蒸－空气自由锻锤 | [6 empty] | ABC
多选题 | 高速锤是利用( )的突然膨胀，推动锤头高速运动锻打工件。 | 压缩空气 | 高压气体（空气或氮气） | 高速 | 一定速度 | [6 empty] | BC
多选题 | 高速锤不能承受偏心打击，( )空击，其最小变形量一般大于( )。 | 禁止 | 严禁 | 5mm | 10mm | [6 empty] | BC
多选题 | 钢零件冷挤压时，毛坯表面的润滑膜不仅会降低( )，提高( )，而且会( )。 | 刮痕 | 变形抗力 | 塑性 | 强度 | 延长模具寿命 | [5 empty] | BCE
多选题 | 钒在钢中能形成高硬度碳化物，使钢具有高耐磨性，并使钢的( )提高。 | 强度 | 韧性 | 热强性 | 淬透性 | [6 empty] | ABCD
多选题 | 钒在钢中能形成高硬度的化合物，提高了钢的耐磨性。钒能增高钢的( )，( )、( )和淬透性，促使晶粒细化。 | 强度 | 终锻 | 热强性 | 塑性 | [6 empty] | ABC
多选题 | 剁刀应()，保证()。冬季使用前应预热。使用前应对剁刀进行检查，()不能使用。 | 摆放整齐 | 牢固 | 无油污 | 有裂纹的 | [6 empty] | ACD
多选题 | 对轴向力学性能要求高的锻件，采用( )工序，对轴向、切向力学性能都要求高的锻件，则采用( )或( )组合工序。 | 拔长 | 镦粗拔长 | 压扁弯曲 | 拔长镦粗 | [6 empty] | ABD
多选题 | 对流快速加热是通过炉气流速来实现的，它采用高速烧嘴把炉气流速由一般烧嘴的20m/s～30m/s提高到( )，从而使钢料所获热量中对流传热达到( )。 | 100m/s～200m/s | 100m/s～300m/s | 80%～85% | 80%～90% | [6 empty] | BC
多选题 | 锻造作业周围5米内( )存放易燃易爆物品，( )车间内应有消防器材。 | 不能 | 不得 | 加热炉和热锻件 | 加热炉和冷热锻件 | [6 empty] | BC
多选题 | 锻造要( )，( )，锻件需要斜锻时，要注意( )，( )。 | 夹持牢靠 | 放置平稳 | 选好着力点 | 首锤重击 | 首锤轻击 | [5 empty] | ABCE
判断题 | 锻造所有金属坯料主要是铸锭和锻坯轧材。 | 对 | 错 | [8 empty] | 对
多选题 | 锻造时坯料表面出现的( )裂纹，是由于钢锭皮下气泡暴露于表面不能锻合而形成的，其深度可达( )mm以上。 | 横向较浅 | 纵向裂纹 | 10 | 15 | [6 empty] | AC
多选题 | 锻造操作工遵守的“五项纪律”是( ),发现故障及时停机检查修理。 | 凭操作证操作设备 | 遵守安全操作规程 | 保持设备整洁及润滑良好 | 遵守交接班制度和管好工模具 | 遵守规章制度 | [5 empty] | ABCD
多选题 | 锻造操作工的四会”是( )。 | 会使用 | 会保养 | 会检查 | 会排除故障 | [6 empty] | ABCD
多选题 | 锻模上产生最大危险应力往往是在（ ），这时温差（ ），交变热热应力有尤其明显，锻模温度低，较脆而易破裂。 | 生产开始阶段 | 生产结束阶段 | 大 | 小 | [6 empty] | AC
多选题 | 锻件图能准确而全面反映锻件的特殊内容，如圆角、斜度等，以及对产品的技术要求，如性能、组织等。绘制时主要考虑以下几个因素。() | 余块 | 锻造余量 | 锻造公差 | 锻件工艺 | [6 empty] | ABC
多选题 | 吊车吊起重物时，下面有( )人停留或行走；吊车负载运行时，如果吊钩下面有人，必须提醒其( )后才能通过。 | 不得 | 可以 | 离开 | 注意安全 | [6 empty] | AC
多选题 | 当( )的方向与金属所要充填的方向一致时，将有助于金属充满模膛，设计锤上锻模时，多把难充满的较深的部分放在( )。 | 作用力 | 惯性力 | 上模 | 下模 | [6 empty] | BD
多选题 | 锤头运行过程中( )向运动空间塞放各种工具和量具，将锤头( )后方可在跕上放置垫铁。 | 不得 | 尽量不要 | 悬起停稳 | 放下 | [6 empty] | AC
多选题 | 常用切边凹模的刃口有( )和( )两种形式，其周边形状同锻件分模面形状( )。 | 斜壁 | 斜壁 | 相同 | 相反 | [6 empty] | ABC
多选题 | 采用还原火焰加热时，由于它的温度（ ），钢料升温较慢，金属内外加热比较（ ），故生成的氧化铁皮较少 | 高 | 低 | 适中 | 均匀 | [6 empty] | BD
多选题 | 表面粗糙或有刮痕、裂纹、粗大夹杂物等缺陷时，均会产生( )、引起( )、塑性( )。 | 应力集中 | 白点 | 锻件开裂 | 降低 | 升高 | [5 empty] | ACE
多选题 | 变形速度提高，温度效应显著，金属温度将升高，从而降低( )，( )增加。 | 变形抗力 | 热效率 | 塑性 | 变形温度 | [6 empty] | AC
多选题 | 变形不均时会产生翘曲，产生不均匀变形的主要原因是( )不均匀和( )不均（只在一面拔长）。 | 加热温度 | 加热速度 | 坯料翻转 | 坯料成分 | [6 empty] | AC
多选题 | 拔长时砧与砧之间应搭接，不应空隔，压下量应力求( )，力求( )和锻件中心线重合，以便使( )时能将钢锭中心质量差的部分去除。 | 变形均匀 | 变形不均匀 | 钢锭中心线 | 加工中心孔 | [6 empty] | ACD
多选题 | （）是团队意识？ | 技能互补 | 共同责任 | 共同信任 | 相互合作 | [6 empty] | ABCD
多选题 | ( )改变钢中相的组成，造成组织的多相性，从而使钢的塑性( )，变形抗力( )。 | 合金元素 | 非金属元素 | 降低 | 增加 | [6 empty] | ACD
多选题 | ( )等物不准抛掷。不准用( )移动金属物件。 | 锻件 | 料头料边 | 脚 | 手 | [6 empty] | ABC
多选题 | ( )的塑性比开式模锻好，而开式模锻又比( )好。 | 挤压 | 闭式模锻 | 自由锻 | 拉拔 | [6 empty] | BC